## DataManualMapping
UUID | Version | Name | Kategorie | Typ | Bezugsgroesse | Bezugseinheit | Referenzfluss-UUID | Referenzfluss-Name | Schuettdichte (kg/m3) | Flaechengewicht (kg/m2) | Rohdichte (kg/m3) | Schichtdicke (m) | Ergiebigkeit (m2) | Laengengewicht (kg/m) | Umrechungsfaktor auf 1kg | A1-A3 existing | C3 existing | C4 existing | D existing | KG_3xx | Layer | Construction type | noch unsicher | verwendbar für frühe Planungsphasen | Anmerkungen / zusätzliche Eingrenzung
nur ein Datensatz in der Kategorie? -> nach Kategorie einordnen
ff62c081-7f86-4429-a1d5-f0c029d5bc7b | 00.04.000 | TecTem® Insulation Board Indoor Climaprotect | Dämmstoffe / Blähperlit / Platten | specific dataset | 1 | m3 | 70b42717-f7e1-e40e-b8b0-9a38dd27a874 | 1 m³ von TecTem® Insulation Board Indoor Climaprotect Additional Info from Xml: Mineralische Innendämmplatte aus expandiertem Perlit Deklarierte Einheit: Für die TecTem® Insulation Board Indoor Climaprotect wurden die erforderlichen Module gemäß /EN 15804/ für eine Ökobilanz „von der Wiege bis zum Werkstor“ abgedeckt. Die betrachteten Module A1 bis A3 wurden gemäß der PCR für Mineralische Dämmstoffe für 1 m³ Dämmplatte gewählt und deklariert. Bei der Festlegung der Rohdichte zur Berechnung und Deklaration wurde von der Platte mit der höheren Rohdichte ausgegangen: TecTem® Climaprotect (Typ A) mit 138,7 kg/m³. |  |  | 138.7 |  |  |  | 0.0072 | true | false | false | false | 336, 364 | insulation hard |  |  | x | Wärmeleitfähigkeit 0,055 W/(mK); Schimmelpilzsanierung und -prävention
8fd21462-66f2-4979-8fdc-44cf78234c20 | 00.04.000 | TecTem® Insulation Board Indoor | Dämmstoffe / Blähperlit / Platten | specific dataset | 1 | m3 | 12bb55aa-b73c-5bdb-b05a-8f9dfdf86fdc | 1 m³ von TecTem® Insulation Board Indoor Additional Info from Xml: TecTem® Insulation Board Indoor ist eine innovative, in Abweichung von EN 13169 faserfreie Dämmplatte. Sie wird aus natürlichem expandiertem Perlit mit einem mineralischem Kleber und einem Verdickungsmittel aus einem nachwachsenden Rohstoff nach folgendem Verfahren hergestellt: Das zerkleinerte, abgesiebte und vorgetrocknete Rohperlit wird im Perlitofen bei einer Temperatur von ca. 1000 Grad Celsius expandiert. Es entsteht ein sehr leichtes und poröses Granulat. Das aus Kleber, Wasser und Verdickungsmittel hergestellte Bindemittelgel wird mit der Hauptkomponente Perlit vermischt. Dazu wird in einem Freifallprozess das Bindemittelgel gleichmäßig auf die Perlitkörner aufgebracht. Das so hergestellte Mischgut wird zu einer Platte, dem sogenannten Grünling, im Format 1,25 m x 1,25 m in entsprechender Dicke verpresst. Anschließend wird der Grünling getrocknet, formatiert und verpackt. Deklarierte Einheit: Für die TecTem® Insulation Board Indoor wurden die erforderlichen Module gemäß /EN 15804/ für eine Ökobilanz „von der Wiege bis zum Werkstor“ abgedeckt. Die betrachteten Module A1 bis A3 wurden gemäß der PCR für Mineralische Dämmstoffe für 1 m³ Innendämmung gewählt und deklariert. Für das Produkt TecTem® Insulation Board Indoor wurde mit der durchschnittlichen Rohdichte von 97,6 kg/m³ gerechnet. |  |  | 97.6 |  |  |  | 0.0102 | true | false | false | false | 336, 364 | insulation hard |  |  | x | Wärmeleitfähigkeit 0,045 W/(mK)
5c7c71b6-662c-41d6-9d1d-040a3a5e990c | 00.04.000 | TecTem Insulation Board Outdoor | Dämmstoffe / Blähperlit / Platten | specific dataset | 1 | m3 | 88d83d41-3407-efd1-7d7f-4ea3ebeab6d0 | 1 m³ von TecTem® Insulation Board Outdoor Additional Info from Xml: TecTem® Insulation Board Outdoor ist eine innovative, in Abweichung von EN 13169 faserfreie Dämmplatte. Sie wird aus natürlichem expandiertem Perlit mit einem mineralischem Kleber und einem Verdickungsmittel aus einem nachwachsenden Rohstoff nach folgendem Verfahren hergestellt: Das zerkleinerte, abgesiebte und vorgetrocknete Rohperlit wird im Perlitofen bei einer Temperatur von ca. 1000 Grad Celsius expandiert. Es entsteht ein sehr leichtes und poröses Granulat. Das aus Kleber, Wasser und Verdickungsmittel hergestellte Bindemittelgel wird mit der Hauptkomponente Perlit vermischt. Dazu wird in einem Freifallprozess das Bindemittelgel gleichmäßig auf die Perlitkörner aufgebracht. Das so hergestellte Mischgut wird zu einer Platte, dem sogenannten Grünling, im Format 1,25 m x 1,25 m in entsprechender Dicke verpresst. Anschließend wird der Grünling getrocknet, formatiert und verpackt. Deklarierte Einheit: Für die TecTem® Insulation Board Outdoor wurden die erforderlichen Module gemäß /EN 15804/ für eine Ökobilanz „von der Wiege bis zum Werkstor“ abgedeckt. Die betrachteten Module A1 bis A3 wurden gemäß der PCR für Mineralische Dämmstoffe für 1 m³ Dämmplatte berechnet und deklariert. Für das Produtk TecTem® Insualation Board Outdoor wurde mit einer durchschnittlichen Rohdichte von 97,6 kg/m³ gerechnet. |  |  | 97.6 |  |  |  | 0.0102 | true | false | false | false | 335B, 363 | insulation hard |  |  | x | Aquapanel
d8437b43-9f40-42bf-b690-0d5009193103 | 00.04.000 | TecTem Insulation Board Indoor Historic | Dämmstoffe / Blähperlit / Platten | specific dataset | 1 | m3 | e12127b7-fdc1-e7cf-cc3c-c038dae7ff8a | 1 m³ von TecTem® Insulation Board Indoor Historic Additional Info from Xml: TecTem® Insulation Board Indoor Historic ist eine innovative, in Abweichung von EN 13169 faserfreie Dämmplatte. Sie wird aus natürlichem expandiertem Perlit mit einem mineralischem Kleber und einem Verdickungsmittel aus einem nachwachsenden Rohstoff nach folgendem Verfahren hergestellt: Das zerkleinerte, abgesiebte und vorgetrocknete Rohperlit wird im Perlitofen bei einer Temperatur von ca. 1000 Grad Celsius expandiert. Es entsteht ein sehr leichtes und poröses Granulat. Das aus Kleber, Wasser und Verdickungsmittel hergestellte Bindemittelgel wird mit der Hauptkomponente Perlit vermischt. Dazu wird in einem Freifallprozess das Bindemittelgel gleichmäßig auf die Perlitkörner aufgebracht. Das so hergestellte Mischgut wird zu einer Platte, dem sogenannten Grünling, im Format 1,25 m x 1,25 m in entsprechender Dicke verpresst. Anschließend wird der Grünling getrocknet, formatiert und verpackt. Deklarierte Einheit: Für die TecTem® Historic wurden die erforderlichen Module gemäß /EN 15804/ für eine Ökobilanz „von der Wiege bis zum Werkstor“ abgedeckt. Die betrachteten Module A1 bis A3 wurden gemäß der PCR für Mineralische Dämmstoffe für 1 m³ Dämmplatte berechnet und deklariert. Für das Produkt TecTem® Historic wurde mit einer durchschnittlichen Rohdichte von 138,7 kg/m³ gerechnet. |  |  | 138.7 |  |  |  | 0.00721 | true | false | false | false | 336, 364 | insulation hard |  |  | o | Wärmeleitfähigkeit 0,055 W/(mK) Innendämmung von Fachwerkswänden; (nicht verwendbar für Neubau)
beda0ad4-6258-4842-bd0a-76684e9da77c | 00.04.000 | TecTem Insulation Board Indoor Laibungsplatte | Dämmstoffe / Blähperlit / Platten | specific dataset | 1 | m3 | ae0c7c2d-52e5-963c-f96c-2aef339912db | 1 m³ von TecTem® Insulation Board Indoor Laibungsplatte Additional Info from Xml: TecTem® Insulation Board Indoor Laibungsplatte ist eine innovative, in Abweichung von EN 13169 faserfreie Dämmplatte. Sie wird aus natürlichem expandiertem Perlit mit einem mineralischem Kleber und einem Verdickungsmittel aus einem nachwachsenden Rohstoff nach folgendem Verfahren hergestellt: Das zerkleinerte, abgesiebte und vorgetrocknete Rohperlit wird im Perlitofen bei einer Temperatur von ca. 1000 Grad Celsius expandiert. Es entsteht ein sehr leichtes und poröses Granulat. Das aus Kleber, Wasser und Verdickungsmittel hergestellte Bindemittelgel wird mit der Hauptkomponente Perlit vermischt. Dazu wird in einem Freifallprozess das Bindemittelgel gleichmäßig auf die Perlitkörner aufgebracht. Das so hergestellte Mischgut wird zu einer Platte, dem sogenannten Grünling, im Format 1,25 m x 1,25 m in entsprechender Dicke verpresst. Anschließend wird der Grünling getrocknet, formatiert und verpackt. Deklarierte Einheit: Für die TecTem® Laibungsplatte wurden die erforderlichen Module gemäß /EN 15804/ für eine Ökobilanz „von der Wiege bis zum Werkstor“ abgedeckt. Die betrachteten Module A1 bis A3 wurden gemäß der PCR für Mineralische Dämmstoffe für 1 m³ Dämmplatte berechnet und deklariert. Für das Produkt TecTem® Insulation Board Indoor Laibungsplatte wurde mit einer durchschnittlichen Rohdichte von 138,7 kg/m³ gerechnet. |  |  | 138.7 |  |  |  | 0.00721 | true | false | false | false |  | insulation hard |  |  | o | Bilanzierung von Laibungsplatten in frühen Planungsphasen unrealistisch
1a24710c-72fe-43f6-8df3-a1adb2637f40 | 00.05.000 | Multipor Mineraldämmplatte | Dämmstoffe / Calciumsilikat / Calcium-Silikathydrat / Calciumsilikat | average dataset | 1 | m3 | 88c0a2ff-a016-f7d3-5c0d-795f93dc4c05 | 1 m³ Multipor Additional Info from Xml: Sandmehl 25-40 M-% Zement 25-50 M-% Branntkalk 5-25 M-% Anhydrit/Gips 3-7 M-% Mineralischer Zuschlag 10-20 M-% Aluminium als Porenbildner 0,7-0,8 M-% //Herstellung: Der gemahlene Quarzsand wird mit den anderen Grundstoffen unter Zugabe von Wasser und Aluminiumpaste, in einem Mischer zu einer Rohmasse gemischt und in Gießformen gegossen. Das Wasser löscht unter Wärmeentwicklung den Kalk. Das Aluminium reagiert im alkalischen Milieu. Dabei bildet sich gasförmiger Wasserstoff, der die Poren in der Masse erzeugt und ohne Rückstände entweicht. Die Poren besitzen meist einen Durchmesser von 0,5 – 1,5 mm und sind ausschließlich mit Luft gefüllt. Nach dem ersten Abbinden entstehen halbfeste Rohblöcke, aus denen maschinell und mit hoher Genauigkeit die Dämmplatten geschnitten werden. Die Ausbildung der endgültigen Eigenschaften der Bauteile erfolgt während der anschließenden Dampfhärtung über 5 – 12 Stunden bei etwa 190 °C und einem Druck von ca. 12 bar in Dampfdruckkesseln, den sog. Autoklaven. Hier bilden sich aus den eingesetzten Stoffen Calcium- Silikathydrate, die dem in der Natur vorkommenden Mineral Tobermorit entsprechen. Die Reaktion des Materials ist mit der Entnahme aus dem Autoklaven abgeschlossen. Der Dampf wird nach Abschluss des Härtungsprozesses für weitere Autoklavzyklen verwandt. Das anfallende Kondensat wird als Prozesswasser genutzt. Auf diese Weise wird Energie eingespart und es fällt kein Abwasser an. Deklarierte Einheit: Die Deklaration bezieht sich auf die Herstellung von 1 m³ Multipor Mineraldämmplatten mit einer durchschnittlichen Rohdichte von 115 kg/m³. Hierbei handelt es sich um unbewehrten Porenbeton. |  |  | 115 |  |  |  |  | true | false | false | false | 324, 335B, 336, 354, 353, 364, 363 | insulation hard |  |  | x | Innendämmung von Wänden (WI, WTR), Ober- und unterseitige Deckendämmung: Tiefgaragen, Keller (DI, DEO), Wärmedämmung für Steil- und Flachdächer (DAD, DAA dh, DAA ds), Wärmedämm-Verbundsystem (WDVS) Lambda 0,047
6405878c-ed34-4bee-b100-5208a3212ec6 | 20.19.120 | Calziumsilikatplatte | Dämmstoffe / Calciumsilikat / Calcium-Silikathydrat / Calciumsilikat | generic dataset | 1 | m3 | 3f3cccff-6d7e-45ae-8b54-655a719eb3d5 | DE: Calcium silicate board [m3] |  |  | 225 |  |  |  |  | true | true | false | true | 336, 364 | insulation hard |  |  | x | Innendämmung oder Brandschutz
7082b2c3-5203-40ba-a6f8-d16edba60f5f | 20.19.120 | Melaminharz-Schaum | Dämmstoffe / Melaminharz / Schaum | generic dataset | 1 | m3 | 4a7ef8e0-2d94-4d2e-bebf-1b201bd519be | Melaminharz-Schaum |  |  | 10 |  |  |  |  | true | true | false | true | 336, 345, 354, 364 | insulation sound |  |  | o | Schalldämmung an Innenoberflächen
cf6e341b-3de7-4e24-b4d2-8ac484ee7c0e | 20.19.120 | Phenolharz Hartschaum | Dämmstoffe / Phenolharz-Hartschaum (PF) / PF-Platten | generic dataset | 1 | m3 | a025ad84-a505-4de5-8648-42c82536012f | Phenolharz Hartschaum [m3] |  |  | 40 |  |  |  |  | true | true | false | true | 335B, 361, 363 | insulation hard |  |  | x | Technisches Anwendungsgebiet: Phenolharz Hartschaum Platten werden als Dämmstoff, z.B. als Aufdach- oder Zwischensparrendämmung eingesetzt. Auch der Einsatz als Wärmedämmverbundsystem (WDVS) ist möglich
65af52ac-382b-4069-aafe-b044b3960356 | 20.19.120 | Polyethylen-Schaum | Dämmstoffe / Polyethylen / Schaum | generic dataset | 1 | m3 | ad9ed9e4-5a27-4622-b5ea-076a89c857cc | Polyethylen-Schaum |  |  | 30 |  |  |  |  | true | true | false | true | 324.353 | insulation hard |  | x
afef8f9a-e598-41b8-8e90-33e7352c25a8 | 00.01.000 | CLIMAFLEX® SPIRAL made of NMC NATUREFOAM® | Dämmstoffe / Polyethylen / Schaum | average dataset | 1 | m3 | 588bc1e0-9d15-48dc-03c0-2814249458c4 | CLIMAFLEX®SPIRAL made of NMC NATUREFOAM® |  |  | 30 |  |  |  |  | true | false | true | false | 400 |  |  |  |  | CLIMAFLEX® SPIRAL made of NMC NATUREFOAM® are used as self-supporting ventilation pipes for interior use in industrial installations and building equipment
ab6a665e-1846-4ef0-88a8-8f4b2924f56a | 00.02.000 | CLIMAFLEX® aus NMC NATUREFOAM® | Dämmstoffe / Polyethylen / Schaum | average dataset | 1 | m3 | c70cf5d7-28f9-3673-c385-4f88a144831f | CLIMAFLEX® /M3 |  |  | 28 |  |  |  |  | true | false | true | false | 400 |  |  |  |  | CLIMAFLEX® aus NMC NATUREFOAM® isoliert Rohrleitungen in betriebstechnischen Anlagen der Industrie und für die technische Gebäudeausrüstung.
a564fa56-4723-4123-bbbd-2a8780c8c899 | 00.03.000 | CLIMAFLEX® STABIL / EXENTROFLEX® COMPACT aus NMC NATUREFOAM® | Dämmstoffe / Polyethylen / Schaum | average dataset | 1 | m3 | bf874af3-1581-5f27-8651-6af6d424608f | CLIMAFLEX® STABIL / EXZENTROFLEX® COMPACT aus NMC NATUREFOAM®/M³ |  |  | 30.8 |  |  |  |  | true | false | true | false | 324, 353 | insulation hard |  |  | x | CLIMAFLEX® STABIL aus NMC NATUREFOAM® wird für die Isolierung von Heizungs- und Sanitärrohren verwendet. EXZENTROFLEX® COMPACT aus NMC NATUREFOAM® wird auf Böden eingesetzt.
ac3fb66d-bfd1-4e97-b63b-f8f4da17fbdf | 00.04.000 | MDF beschichtet | Holz / Holzwerkstoffe / Holzfaserplatten | specific dataset | 1 | m3 | 51d52f90-4733-f4fd-5527-4edbf1b87b75 | 1 m² MDF Platte beschichtet Additional Info from Xml: Herstellung der Rohplatten: 1. Entrindung der Stämme 2. Zerspanung des Holzes zu Spänen 3. Kochen der Späne 4. Zerfaserung im Refiner 5. Trockung der Fasern auf ca. 2-3% Restfeuchte 6. Beleimung der Fasern mit Harzen 7. Streuung der beleimten Fasern auf ein Formband 8. Verpressen der Fasermatte in einer kontinuierlich arbeitenden Heißpresse 9. Aufteilen und Besäumen des Faserstranges zu Rohplattenformaten 10. Auskühlen der Rohplatten in Sternkühlwendern 11. Abstapelung zu Großstapeln 12. Nach Klimatisierungsphase Schleifen der Oberund Unterseite Herstellung der Imprägnate: 1. Abwicklung der Rohpapiere 2. Aufnahme von Imprägnierharz (MUF) in der Anlage 3. Trocknung des imprägnierten Papiers in beheizten Trocknern 4. Formatierung des endlosen Papiers mittels Querschneider 5. Abstapelung der formatierten Bögen auf Paletten Herstellung der beschichteten MDF Platten: 1. Legung der Imprägnate auf die Ober- und Unterseite der Rohplatte 2. Verpressung der Platte in der Heißpresse mit verschieden strukturierten Pressblechen / -bändern 3. Qualitätssortierung und Abstapelung 4. Klimatisierungsphase von bis zu 14 Tagen Alle während der Produktion anfallenden Reste (Besäum-, Schneid- und Fräsreste) werden ausnahmslos einer thermischen Verwertung zugeführt. Technische Daten: Technische Daten für EGGER MDF-ST E1CE Deklarierte Einheit: Die Deklaration bezieht sich auf die Herstellung von 1 m² beschichteter MDF Platte mit einer durchschnittlichen Dicke von 11,7 mm und einem Flächengewicht von 12,7 kg/m². |  |  | 700 |  |  |  |  | true | true | false | true | 331B, 332, 341, 342, 345, 354, 364 | boards |  |  | x
6e578da4-f52f-440c-87b9-a4ba2344b426 | 00.02.000 | Hochdichte Faserplatte (Durchschnitt DE) | Holz / Holzwerkstoffe / Holzfaserplatten | representative dataset | 1 | m3 | 489c5610-fe77-451b-a82e-daba698ef22b | HDF (849,9 kg/m³) |  |  | 849.92 |  |  |  |  | true | true | false | true | 331B, 332, 341, 342, 345, 354, 364 | boards |  |  | x | Hochdichte Faserplatten finden im Innen- und Dachausbau Anwendung. Bevorzugt werden sie als Trägermaterial für hohe Belastung bei geringer Materialstärke (z. B. Laminatfußböden) eingesetzt.
e5141109-efd6-4fbc-a850-53a48ad30f18 | 00.02.000 | Mitteldichte Faserplatte (Durchschnitt DE) | Holz / Holzwerkstoffe / Holzfaserplatten | representative dataset | 1 | m3 | db80b824-b32d-439d-a020-da031f802805 | MDF (737,5 kg/m³) |  |  | 737.5 |  |  |  |  | true | true | false | true | 331B, 332, 341, 342, 345, 354, 364 | boards |  |  | x | Mitteldichte Faserplatten finden im Innen- und Dachausbau Anwendung. Faserplatten werden als Trägerplatte für Laminatfußböden und im Möbelbereich für Möbel- und Küchenfronten, im Ladenbau und Lautsprecherbau eingesetzt.
83be43f7-6ab2-4b99-b7b3-b856501e9221 | 00.03.000 | Rohe und beschichtete MDF und HDF Holzfaserplatten | Holz / Holzwerkstoffe / Holzfaserplatten | average dataset | 1 | m3 | 03fffd9b-4dc4-aa0a-83d4-2682bf8c3573 | MDF und HDF Platte, Roh und beschichtet |  |  | 810 |  |  |  | 0.00123 | true | true | false | true | 336, 345, 354, 364 | cladding |  |  | x | Rohe und beschichtete MDF und HDF-Platten werden im dekorativen Innenausbau, Möbelbau, als Fußboden-, Wand- und Deckenpaneele und im dekorativen Objektbau verwendet.
8ac8faaf-ca43-4d5c-80e6-2e45fb456d23 | 00.04.000 | Eurolight beschichtet | Holz / Holzwerkstoffe / Spanplatten | specific dataset | 1 | m3 | ae21ded8-3ae8-5cac-4445-700acd6daa0c | 1 m² beschichtete Leichtbauplatte Additional Info from Xml: Melaminbeschichtete Leichtbauplatte mit Decklagen aus Dünnspanplatte und einer Kartonwaben-Mittellage Herstellung der Rohplatten (Decklage) 1. Rundholzzerspanung 2. Hackschnitzelaufbereitung 3. Restholzaufbereitung 4. Trocknung der Späne auf ca. 2-3 % Restfeuchte 5. Beleimung der Späne 6. Streuung der beleimten Späne auf ein Formband 7. Verpressen des Spänekuchens in einer kontinuierlich arbeitenden Kalander-Heißpresse 8. Schleifen der Ober- und Unterseite 9. Aufteilen und Besäumen des Plattenstranges zu Rohplattenformaten 10. Abstapelung zu Großstapeln Herstellung der Imprägnate 1. Abwicklung der Rohpapiere 2. Aufnahme von Imprägnierharz (MUF) in der Anlage 3. Trocknung des imprägnierten Papiers in beheizten Trocknern 4. Formatierung des endlosen Papiers mittels Querschneider 5. Abstapelung der formatierten Bögen auf Paletten Herstellung der beschichteten Spanplatten: 1. Legung der Imprägnate auf die Oberund Unterseite der Rohplatte 2. Verpressung der Platte in der Heißpresse mit verschieden strukturierten Pressblechen 3. Qualitätssortierung und Abstapelung Herstellung der Leichtbauplatten 1. Auftrennung der beiden verbundenen beschichteten Platten mittels Längskreissägen und Quertrennmesser 2. Beleimung der beiden Decklagen mit PURKlebstoffsystem 3. Expansion der Sechseckwabe im Durchlauftrockner 4. Verbindung der beleimten Decklage mit der Mittellage 5. Kalibrierung des Verbundelementes in einer kontinuierlichen Kalibrierpresse 6. Besäumen und setzen von Trennschnitten 7. Abstapelung und Verpackung der Platten Deklarierte Einheit: Die Deklaration bezieht sich auf die Herstellung voneinem Kubikmeter beschichteter Eurolight Platte.Unbeschichtete Eurolight Platten weisen eine mittlereDichte von 12,4 kg/m² und eine durchschnittliche Gesamtdicke von 42,6 mm auf. Der Durchschnitt wurde nach Produktionsmengen der einzelnen Dicken gewichtet. |  |  | 254 |  |  |  |  | true | true | false | true | 331B, 332, 341, 342, 345, 354, 364 | boards |  |  | x
acc44187-3de9-462d-b332-4b1806e5897c | 00.04.000 | Eurolight roh | Holz / Holzwerkstoffe / Spanplatten | specific dataset | 1 | m3 | 2fd5620b-a381-74b7-aa50-c6154e638f6f | 1 m² rohe Eurolight-Platte Additional Info from Xml: PUR-verleimte Leichtbauplatte aus Dünnspanplatte (Decklagen) und Sechseck-Kartonwabe (Mittellage) Herstellung der Rohplatten (Decklage) 1. Rundholzzerspanung 2. Hackschnitzelaufbereitung 3. Restholzaufbereitung 4. Trocknung der Späne auf ca. 2-3 % Restfeuchte 5. Beleimung der Späne 6. Streuung der beleimten Späne auf ein Formband 7. Verpressen des Spänekuchens in einer kontinuierlich arbeitenden Kalander-Heißpresse 8. Schleifen der Ober- und Unterseite 9. Aufteilen und Besäumen des Plattenstranges zu Rohplattenformaten 10. Abstapelung zu Großstapeln Herstellung der Leichtbauplatten 1. Auftrennung der beiden verbundenen rohen Platten mittels Längskreissägen und Quertrennmesser 2. Beleimung der beiden Decklagen mit PURKlebstoffsystem 3. Expansion der Sechseckwabe im Durchlauftrockner 4. Verbindung der beleimten Decklage mit der Mittellage 5. Kalibrierung des Verbundelementes in einer kontinuierlichen Kalibrierpresse 6. Besäumen und setzen von Trennschnitten 7. Abstapelung und Verpackung der Platten Deklarierte Einheit: Die Deklaration bezieht sich auf die Herstellung voneinem Quadratmeter roher Eurolight Platte.Rohe Eurolight Platten weisen ein mittleresFlächengewicht von 12 kg/m² und eine durchschnittliche Gesamtdicke von 44,5 mm auf. Der Durchschnitt wurde nach Produktionsmengen der einzelnen Dicken gewichtet. |  |  | 254 |  |  |  |  | true | true | false | true | 331B, 332, 341, 342, 345, 354, 364 | boards |  |  | x
4d9588b6-1732-449f-932b-d0e24180d0c8 | 00.04.000 | MDF (Roh) | Holz / Holzwerkstoffe / Spanplatten | average dataset | 1 | m3 | fb0df45a-6574-a7a9-18f5-73e88dda4ed4 | 1 m³ MDF Platte unbeschichtet Additional Info from Xml: Rohe MDF-Platten sind plattenförmige Werkstoffe gemäß /EN 622-5/ für den trockenen Möbel- und Innenausbau. Herstellung 1. Entrindung der Stämme 2. Zerspanung des Holzes zu Spänen 3. Kochen der Späne 4. Zerfaserung im Refiner 5. Trocknung der Fasern auf ca. 2-3 % Restfeuchte 6. Beleimung der Fasern mit Harzen 7. Streuung der beleimten Fasern auf ein Formband 8. Verpressen der Fasermatte in einer kontinuierlich arbeitenden Heißpresse 9. Aufteilen und Besäumen des Faserstranges zu Rohplattenformaten 10. Auskühlen der Rohplatten in Sternkühlwendern 11. Abstapelung zu Großstapeln 12. Nach Klimatisierungsphase Schleifen der Ober- und Unterseite Alle Werke, in denen EGGER MDF-Platten hergestellt werden, sind mit einem Qualitätsmanagementsystem nach /ISO 9001/ zertifiziert. Technische Daten: Technische Daten für EGGER MDF-ST E1CE Deklarierte Einheit: Die Deklaration bezieht sich auf die Herstellung von einem Kubikmeter unbeschichteter MDF Platte. Unbeschichtete MDF Platten weisen eine mittlere Dichte von 720 kg/m³ auf. |  |  | 700 |  |  |  | 0.0014 | true | true | false | true | 331B, 332, 341, 342, 345, 354, 364 | boards |  |  | x
a0d69f94-040e-44b1-a88b-bbaeeb0aae2a | 20.19.120 | Zementgebundene Spanplatte | Holz / Holzwerkstoffe / Spanplatten | generic dataset | 1 | m3 | e601bb4e-53df-4762-9944-cfbc6cd31354 | Zementgebundene Spanplatte [m3] |  |  | 1200 |  |  |  |  | true | true | false | true | 331B, 332, 341, 342, 345, 354, 364 | boards |  |  | x
60e8b384-adf2-4c3b-b3da-e407df106cf5 | 20.19.120 | Spanplatte (Durchschnitt) | Holz / Holzwerkstoffe / Spanplatten | generic dataset | 1 | m3 | 847700e2-5fbf-4fcc-90ef-7a8f4e160c9a | Spanplatte P5 (8,5 % Feuchte) | [7 empty] | true | true | false | true | 331B, 332, 341, 342, 345, 354, 364 | boards |  |  | x
1270c857-6de2-484f-aed0-251b3b7b6965 | 00.02.000 | Spanplatte, roh (Durchschnitt DE) | Holz / Holzwerkstoffe / Spanplatten | representative dataset | 1 | m3 | a0bd27cf-ab84-48b0-89e2-a18ba09d1902 | Spanplatte, roh (7% Feuchte) |  |  | 633.31 |  |  |  |  | true | true | false | true | 331B, 332, 341, 342, 345, 354, 364 | boards |  |  | x
c56b1971-bdde-41b5-b139-9daed5baca91 | 00.02.000 | Spanplatte - melaminbeschichtet (Durchschnitt DE) | Holz / Holzwerkstoffe / Spanplatten | representative dataset | 1 | m3 | 5581bb28-60b4-40bd-9ba0-e646d6f5de54 | Spanplatte, melaminbeschichtet |  |  | 633.29 |  |  |  |  | true | true | false | true | 345, 336 | cladding |  |  | x
d0423f9f-f627-4594-bc7c-9452af7c2462 | 00.02.000 | Röhrenspanplatte (Durchschnitt DE) | Holz / Holzwerkstoffe / Spanplatten | representative dataset | 1 | m3 | 6360d51c-ffbe-4bc0-bc7f-e75384845591 | Röhrenspanplatte |  |  | 272 |  |  |  |  | true | true | false | true | 344 | door |  |  | x
dd603f7a-93de-4a24-a26f-76a366966d4a | 00.03.000 | WPC Fassadenelemente | Holz / Holzwerkstoffe / Wood-Plastic-Composites | average dataset | 1 | m3 | 12c088f0-50f8-9e32-e82b-687fbafa5cf8 | 1 m² WPC-Fassadenelement Additional Info from Xml: Bei dem deklarierten Produkt handelt es sich um Fassadenelemente aus Holz-Polymer-Verbundwerkstoffen, die hauptsächlich aus Holzfasern (Fichte und Kiefer aus Industrierestholz), einer Kunststoffmatrix (entweder Polyethylen (PE), Polypropylen (PP) oder Polyvinylchlorid (PVC)) und Additiven bestehen. WPC-Fassadenelemente dienen der Fassadenverkleidung und können nur als nicht-tragfähiges Bauelement eingesetzt werden (keine bautechnische Zulassung). Bei der Herstellung von WPC-Profilen gibt es zwei unterschiedliche in der Praxis eingesetzte Verfahren. Zum einen die Direktextrusion, in der die Rohstoffe direkt zugegeben werden und zum anderen ein zweistufiger Prozess aus Compoundieren und Extrudieren. Im Anschluss an die Kühlung werden die WPC-Fassadenelemente zugeschnitten und für den Transport verpackt. Allgemeine Regelungen zu WPC-Produkten und WPC-Fassadenelementen sind der Norm DIN EN 15234, Teile 1 und 5 zu entnehmen. Technische Daten: Die nachfolgend aufgeführten bautechnischen Daten gelten für alle WPC-Fassadenelemente der beteiligten Hersteller. Deklarierte Einheit: Die deklarierte Einheit ist wie folgt definiert: 1 m² installierte WPC-Fassadenelemente, mit den Abmessungen 1.000-4.000 mm/80-240 mm/18-25 mm und einem Flächengewicht von 7,79 kg/m², über eine Nutzungsdauer von 40 Jahren. Die Zusammensetzung der WPC-Fassadenelemente ergibt sich aus dem gewichteten Durchschnitt in Abhängigkeit des Produktionsvolumens der beteiligten Hersteller. |  |  | 1211 |  |  |  |  | true | true | false | true | 335B | cladding |  |  | x
0452f1bc-9766-4785-bf4e-44bc76dedf75 | 00.03.000 | WPC Terrassendielen | Holz / Holzwerkstoffe / Wood-Plastic-Composites | average dataset | 1 | m3 | 6c34d4c7-82cc-9f44-0cc8-f8e160a1e2a2 | 1 m² WPC-Terrassendiele Additional Info from Xml: Bei dem deklarierten Produkt handelt es sich um Terrassendielen aus Holz-Polymer-Verbundwerkstoffen (WPC), die hauptsächlich aus Holzfasern (Fichte und Kiefer aus Industrierestholz) einer Kunststoffmatrix (entweder Polyethylen (PE), Polypropylen (PP) oder Polyvinylchlorid (PVC)) und Additiven bestehen. Bei der Herstellung von WPC-Profilen gibt es zwei unterschiedliche in der Praxis eingesetzte Verfahren. Zum einen die Direktextrusion, in der die Rohstoffe direkt zugegeben werden und zum anderen ein zweistufiger Prozess aus Compoundieren und Extrudieren. Im Anschluss an die Kühlung wird die Oberfläche der WPC-Terrassendiele durch eine Bürste aufgeraut, um Eigenschaften wie Barfußfreundlichkeit und Rutschfestigkeit zu gewährleisten. Allgemeine Regelungen zu WPC-Produkten und WPC-Terrassendielen sind in der Norm DIN EN 15234, Teile 1 und 4 sowie den Qualitäts- und Prüfbestimmungen der Qualitätsgemeinschaft Holzwerkstoffe enthalten. Technische Daten: Die nachfolgend aufgeführten bautechnischen Daten gelten für alle WPC-Terrassendielen der beteiligten Hersteller. Deklarierte Einheit: Die deklarierte Einheit ist wie folgt definiert:1 m² installierte WPC-Terrassendiele, mit den Abmessungen 3.000-6.000 mm/138-196 mm/21-38 mm und einem Flächengewicht von 18,36 kg/m², über eine Nutzungsdauer von 30 Jahren. Die Zusammensetzung der WPC-Terrassendiele ergibt sich aus dem gewichteten Durchschnitt in Abhängigkeit des Produktionsvolumens der beteiligten Hersteller. |  |  | 1238 |  |  |  |  | true | true | false | true | 363 | flooring |  |  | x
d7073560-4c4b-4cb0-b6bf-a902950c5109 | 20.19.120 | Schnittholz Zeder (12% Feuchte/10.7% H2O) | Holz / Vollholz / Bau-Schnittholz | generic dataset | 1 | m3 | 6f1ca9db-d16f-4337-bdaf-023776e5bec5 | Timber cedar (12% moisture, 10.7% H2O content) (m3) |  |  | 571 |  |  |  |  | true | true | false | true | 324, 331B, 332, 335B, 336, 341, 342, 351, 353, 354, 361, 363, 364 | substructure, structure-wood, flooring, cladding |  |  | o | eher ein Spezialfall https://www.zedernholzhaus.de/blockhaumluser-aus-zedernholz.html
aea021e8-7e2f-4f6b-ae3f-a76cba4c5d6e | 20.19.120 | Schnittholz Kiefer (12% Feuchte/10.7% H2O) | Holz / Vollholz / Bau-Schnittholz | generic dataset | 1 | m3 | 1fbeff66-5a4e-49e9-a52a-2febf12dc7f5 | Timber pine (10.7% H2O content) |  |  | 548.8 |  |  |  |  | true | true | false | true | 324, 331B, 332, 335B, 336, 341, 342, 351, 353, 354, 361, 363, 364 | substructure, structure-wood, flooring, cladding |  |  | x | Nadelholz
8c47fba4-0e61-48d1-a03f-bf17911f0dae | 20.19.120 | Schnittholz Lärche (12% Feuchte/10.7% H2O) | Holz / Vollholz / Bau-Schnittholz | generic dataset | 1 | m3 | 3932e034-8bad-4b32-ae04-4363c998fe4f | Timber larch (10.7% H2O content estimate) |  |  | 660.8 |  |  |  |  | true | true | false | true | 324, 331B, 332, 335B, 336, 341, 342, 351, 353, 354, 361, 363, 364 | substructure, structure-wood, flooring, cladding |  |  | x | Nadelholz
7ec1d463-fd99-4b1d-9a57-9a72cac408d2 | 20.19.120 | Schnittholz Eiche (12% Feuchte/10.7% H2O) | Holz / Vollholz / Bau-Schnittholz | generic dataset | 1 | m3 | 53f5631b-cdbf-41da-b082-3d00965af53f | Timber oak (10.7% H2O content) |  |  | 716.8 |  |  |  |  | true | true | false | true | 324, 336, 335B, 345, 353, 354, 364 | flooring, cladding |  |  | x | Laubholz
3057d7c0-7bee-4ba2-9edf-517d4cd97a14 | 20.19.120 | Schnittholz Fichte (12% Feuchte/10.7% H2O) | Holz / Vollholz / Bau-Schnittholz | generic dataset | 1 | m3 | b58e35f5-6fa3-4b40-b877-c04d7bbb0f07 | Timber spruce (10.7% H2O content) |  |  | 481.6 |  |  |  |  | true | true | false | true | 324, 331B, 332, 335B, 336, 341, 342, 351, 353, 354, 361, 363, 364 | substructure, structure-wood, flooring, cladding |  |  | x | Nadelholz
08bbc2e2-1513-4ce3-816e-99e95fdafc4e | 20.19.120 | Schnittholz Buche (12% Feuchte/10.7% H2O) | Holz / Vollholz / Bau-Schnittholz | generic dataset | 1 | m3 | 37dc3dca-8419-4709-89c6-04dedcf3d17b | Timber beech (10.7% H2O content) |  |  | 739.2 |  |  |  |  | true | true | false | true | 324, 331B, 332, 335B, 336, 341, 342, 351, 353, 354, 361, 363, 364 | substructure, structure-wood, flooring, cladding |  |  | x | Laubholz (wegen Baubuche hier eingeordnet ?)
c4272b73-7a14-4be6-ab51-f5bcd6eef989 | 00.02.000 | Laubschnittholz - getrocknet (Durchschnitt DE) | Holz / Vollholz / Bau-Schnittholz | representative dataset | 1 | m3 | f6149104-4f3a-465d-95b2-f806579210a3 | Laubschnittholz - getrocknet (Durchschnitt DE) |  |  | 761.6 |  |  |  |  | true | true | false | true | 324, 336, 335B, 345, 353, 354, 364 | flooring, cladding |  |  | x | Im Baubereich werden aus Laubschnittholz insbesondere Holzverkleidungen, Geländer, Teppen, Fenster und Türen sowie Fußböden (Dielen, Parkett oder Laminat) für den Innenbereich hergestellt.
57fed1c6-f30d-4e78-9fb6-b93810b6e825 | 00.02.000 | Nadelschnittholz - frisch (Durchschnitt DE) | Holz / Vollholz / Bau-Schnittholz | representative dataset | 1 | m3 | ae26ee9e-f46b-408b-ba2a-ed31e7736077 | Nadelschnittholz - frisch (Durchschnitt DE) |  |  | 674.74 |  |  |  |  | true | true | false | true | 324, 331B, 332, 335B, 336, 341, 342, 351, 353, 354, 361, 363, 364 | substructure, structure-wood, flooring, cladding |  |  | o | Frisches Holz??? Im Baubereich werden aus Nadelschnittholz insbesondere Holzhäuser, Dachstühle, Fenster und Türen sowie Fußböden (Dielen, Parkett oder Laminat) hergestellt.
76c249ab-1481-4af8-9e98-39c3073eda6f | 00.02.000 | Nadelschnittholz - getrocknet (Durchschnitt DE) | Holz / Vollholz / Bau-Schnittholz | representative dataset | 1 | m3 | e705b3e6-f258-4f52-9d8a-31a94aa89ba6 | Nadelschnittholz - kammergetrocknet (Durchschnitt DE) |  |  | 484.51 |  |  |  |  | true | true | false | true | 324, 331B, 332, 335B, 336, 341, 342, 351, 353, 354, 361, 363, 364 | substructure, structure-wood, flooring, cladding |  |  | x | Im Baubereich werden aus Nadelschnittholz insbesondere Holzhäuser, Dachstühle, Fenster und Türen sowie Fußböden (Dielen, Parkett oder Laminat) hergestellt.
2103d7e9-529e-45da-8549-892598dba5f3 | 00.02.000 | Hobelware (Durchschnitt DE) | Holz / Vollholz / Bau-Schnittholz | representative dataset | 1 | m3 | 04a151ab-7fdc-4dbc-aa8f-7add114789fa | Hobelware (Durchschnitt DE) |  |  | 485.31 |  |  |  |  | true | true | false | true | 324, 336, 335B, 345, 353, 354, 364 | flooring, cladding |  |  | x | Neben der Anwendung als Fußbodenbelag findet Hobelware insbesondere Verwendung als Wand- und Deckenverkleidung in Form von Profilbrettern.
41ecf1e2-3edd-41ab-8616-68a856c815a5 | 20.19.120 | Befestigungsmittel/Schrauben Edelstahl | Komponenten von Fenstern und Vorhangfassaden / Beschläge / Befestigungen | generic dataset | 1 | m3 | 78873b0d-2f8e-4c96-9804-a0c564685302 | Stahl Bauteil |  |  | 7850 |  |  |  |  | true | false | false | true | 331B, 332, 341, 342, 351, 361 | fasteners |  | x |  | ggf. für den Holzbau interessant, wenn wir Werte für Befestigungsmittel von der Statik bekommen
f168113d-f78a-4bb2-bfcd-07c3daac8014 | 00.01.008 | Floatglas - Guardian Europe S.à r.l. - Mirror / Ultra Mirror | Komponenten von Fenstern und Vorhangfassaden / Füllungen / Opake Füllungen | specific dataset | 1 | m3 | b40f1b65-49b9-4c12-85fa-11cfbe9daf3e | Floatglas - Guardian Europe S.à r.l. - Mirror / Ultra Mirror |  |  |  | 5.1e-05 |  |  |  | true | false | false | false | 337 | cladding |  |  | x | KG 337: exterior wall Elements (elementierte Außenwände); ähnlich zu behandeln wie Fenster
40902922-944b-4126-a6d0-49982eb2361e | 00.01.008 | Floatglas - Guardian Europe S.à r.l. - SatinDeco | Komponenten von Fenstern und Vorhangfassaden / Füllungen / Opake Füllungen | specific dataset | 1 | m3 | 9f5d7c97-b538-4092-bbf4-f81be3e98bf8 | Floatglas - Guardian Europe S.à r.l. - SatinDeco |  |  |  | 0.004 |  |  |  | true | false | false | false | 337 | cladding |  |  | x
9498de37-a640-4715-aaeb-07fe2631dad4 | 00.01.009 | Floatglas - Guardian Europe S.à r.l. - Wet coating for painted glass | Komponenten von Fenstern und Vorhangfassaden / Füllungen / Opake Füllungen | specific dataset | 1 | m3 | dfdc6da3-56d8-45f5-a72d-400fc2a0c303 | Floatglas - Guardian Europe S.à r.l. - Wet coating for painted glass |  |  |  | 4.5e-05 |  |  |  | true | false | false | false |  | cladding |  |  | o
ecef0675-6125-418b-a558-5fde99809570 | 00.01.005 | Glaskeramik - MAGNA Glaskeramik GmbH - MAGNA Glaskeramik | Komponenten von Fenstern und Vorhangfassaden / Füllungen / Opake Füllungen | specific dataset | 1 | m3 | d43c2de7-cb48-44ac-8b8e-9f1c49f91355 | Glaskeramik - MAGNA Glaskeramik GmbH - MAGNA Glaskeramik |  | 50.4 |  | 0.021 |  |  |  | true | false | true | true | 337 | cladding |  |  | x
16dab35c-ffa7-43fd-a763-077290e8bcaa | 00.05.000 | Doppelbodensystem Typ LIGNA | Komposite / Systembauteile / Decken | specific dataset | 1 | m3 | d614da90-983e-1f22-0999-b965e9e79f72 | 1 m² Doppelbodensystem LIGNA Additional Info from Xml: Die Doppelbodenplatten, Typ LIGNA, werden aus hochverdichteten Holzwerkstoffplatten hergestellt (Rohdichtebereich ca. 600 – 720 kg/m³ und Platten-stärken von 28 – 38 mm). Doppelbodenplatten werden standardmäßig in den Abmessungen 600 x 600 mm und mit seitlich angeklebten Kantenbändern gefertigt. Unterseitig und/oder oberseitig sind die Platten mit Stahlblech oder Feuchteschutz beschichtet. Als Unterkonstruktion werden Stahlstützen verwendet, die unterschiedliche Konstruktionshöhen (28 – 2.000 mm) ermöglichen. Durch das Zusammenfügen (Montage in Gebäuden) der einzelnen Komponenten zu einem Flächen-verbund, entsteht die Bauart Doppelboden. Entsprechend den speziellen Anforderungen werden die Plattentypen (Dichte und Plattendicke) und die Dimensionierung der Unterkonstruktion bestimmt. Herstellung und Verarbeitung der Doppelbodenplatte: Die im Großformat angelieferten hochverdichteten Holzwerkstoffplatten werden in einem ersten Fertigungsschritt konfektioniert. In weiteren Fertigungsschritten werden die Platten unterseitig und/oder oberseitig mit Stahlblech oder Feuchteschutz beschichtet. Seitlich werden die Holzwerkstoffplatten mit Kantenbändern beklebt. Herstellung der Stützen: Durch Widerstandsschweißen oder Vertaumeln der einzelnen Komponenten Rohre, Gewindestangen und Stahlblech werden die Stützen hergestellt. Dimensionen der einzelnen Komponenten richten sich nach technischen Vorgaben. Durch Galvanotechnik (galvanische Verzinkung) werden die Stützen mit einer Zinkschicht versehen, um sie vor Korrosion zu schützen. Deklarierte Einheit: Die deklarierte Einheit bezieht sich jeweils auf 1 m² Doppelboden LIGNA ohne Bodenbelag mit einer durchschnittlichen Holzplattendicke von 37,52 mm und der durchschnittlichen Dichte von 644,31 kg/m³. Die deklarierte Einheit hat ein Gesamtgewicht für die Platte von 24,17 kg/m² zzgl. 1,3488 kg die dazugehörigen Stützen (4 Stück pro m² Doppelboden) mit einem Gewicht von 0,3372 kg je Stütze. Der Oberbelag wird für die Ökobilanzierung nicht betrachtet, da die Möglichkeiten an Belägen sehr vielfältig sind. Dies kann entweder Parkett, Linoleum, Teppich usw. sein. |  | 25.95 | 650 |  |  |  |  | true | true | false | true | 324, 353 | raised floor |  |  | x | In dieser Kategorie sind auch abgehängte Deckensysteme drin.
05894638-9bba-442e-aa1d-e25d86a91092 | 00.01.000 | wedi Bauplatte | Komposite / Systembauteile / Innenwände | specific dataset | 1 | m3 | 1a47be22-f9b1-ca29-6b0f-5d3470464485 | wedi Bauplatte, 20 mm |  |  | 190 |  |  |  |  | true | false | false | false | 336, 345, 354 | boards |  |  | x | In dieser Kategorie gibt es sowohl Gesamtsysteme als auch diese Bauplatte für den Naßbereich (Fliesenträgerplatte)
b3cff98b-5067-4e82-a76f-b2ce058665d0 | 00.01.000 | TensoSky®-System with Fluon® ETFE-FILM | Kunststoffe / Folien und Vliese / Technische Textilien | average dataset | 1 | m3 | fd06dc48-9622-7344-e76b-e02fdae613e0 | Taiyo ETFE construction element TensoSky / 1 m² |  |  | 1750 |  |  |  |  | true | true | false | true | 337 | transparent |  | x |  | The TensoSky®-System is a transparent or translucent construction element, used e.g. as cladding roof, skylight, canopy, curtain wall or facade. It is suitable for new buildings and refurbishments. It can be used as a permanent, stationary, moveable, retractable or temporary structure, e.g. for leisure parcs, indoor pools, biospheres, greenhouses, infrastructure buildings, carparks, shopping malls, administration and educational buildings, hotels, hospitals, museums, public spaces and stadia, but also for pavillons and stands on trade fairs and exhibitions.
f281ecaf-5754-4d27-8d70-cfd18780b192 | 20.19.120 | Folie aus Polytetrafluorethylen (PTFE) | Kunststoffe / Folien und Vliese / Technische Textilien | generic dataset | 1 | m3 | 40f28adb-432c-4ec9-898f-637aaee1d658 | Polytetrafluoroethylen folie (PTFE) |  |  | 2200 |  |  |  |  | true | true | false | true | 337 | transparent |  | x |  | PTFE Folien werden im Baubereich vor allem als Dach- oder Fassadenmembran verwendet. Sie werden i.d.R. verschweißt um großflächige Formate zu erhalten. PTFE ist sehr beständig gegen alle natürlichen Umwelteinflüsse.
bd6d6d89-b76d-4002-a217-afffbb8aa308 | 20.19.120 | Aluminium Profil | Metalle / Aluminium / Aluminiumprofil | generic dataset | 1 | m3 | fa4d0c5b-122a-44db-b6c3-ce03a0c6f794 | Aluminium-Extrusionsprofil |  |  | 2700 |  |  |  |  | true | false | false | true | 335B, 336, 337 | substructure, frame |  |  | x | Aluminiumprofile werden in verschiedensten Anwendungen/Produkten eingesetzt. Vielfach im Baubereich (z.B. für Fenster/Fassaden, Solar-Unterkonstruktionen, …) Fensterrahmen: andere Datensätze!
c83d501f-d07f-4434-9d5c-862a7e8a3026 | 00.01.000 | Aluminiumprofil beschichtet | Metalle / Aluminium / Aluminiumprofil | average dataset | 1 | m3 | 7c0c3025-2dab-ff28-9374-e6a63c971550 | Aluminiumprofil pulverbeschichtet |  |  | 2700 |  |  |  |  | true | true | false | true | 335B, 336, 337 | substructure, frame |  |  | x
c23b2987-776d-4d55-91c7-5f2a0f2c50f1 | 00.01.000 | Aluminiumprofil anodisiert | Metalle / Aluminium / Aluminiumprofil | average dataset | 1 | m3 | a4b1c6f9-b589-384d-8dc4-dc53ebacb559 | Aluminiumprofil eloxiert |  |  | 2700 |  |  |  |  | true | true | false | true | 335B, 336, 337 | substructure, frame |  |  | x
10d750fe-bfb7-46fc-9a4a-a9b968fe1f4e | 00.01.000 | Aluminiumprofil pressblank | Metalle / Aluminium / Aluminiumprofil | average dataset | 1 | m3 | 4f403f09-b064-cfcf-e1fc-069ed85d4714 | Aluminiumprofil pressblank |  |  | 2700 |  |  |  |  | true | true | false | true | 335B, 336, 337 | substructure, frame |  |  | x
36375bd3-f8d5-4291-9335-93d4f429ce70 | 00.04.000 | MSH-Profile | Metalle / Stahl und Eisen / Stahlprofile | average dataset | 1 | m3 | 0f42ea0d-3a1c-1a2f-e44a-5916fe05996f | 1 lfm Stahlschutzplanke Additional Info from Xml: siehe EPD Technische Daten: Die mechanisch-technologischen Eigenschaften von warmgefertigten Hohlprofilen können der Liefernorm /DIN EN 10210/ Teil 1, Tabelle A.3 (unlegierte Baustähle) bzw. Tabelle B.3 (Feinkornbaustähle), entnommen werden Deklarierte Einheit: Die Deklaration bezieht sich auf die Herstellung von 1 t Stahlbau-Hohlprofil. |  |  | 7850 |  |  |  |  | true | true | false | true | 331B, 333, 343 | structure-steel |  |  | x | MSH = Mannesmann Stahlbau Hohlprofile
5cb2c568-76fe-4803-8b46-0084e79800c8 | 00.06.000 | Baustähle: Offene Walzprofile und Grobbleche | Metalle / Stahl und Eisen / Stahlprofile | average dataset | 1 | m3 | 83ebba89-7267-4196-188d-1399096213cc | 1 Tonne Baustahl |  |  | 7850 |  |  |  |  | true | true | false | true | 331, 351, 361 | structure-steel |  |  | x | Baustahl wird für geschraubte, geschweißte und andersartig verbundene Gebäudekonstruktionen, Brücken und andere Bauwerke oder in Stahl-Verbundkonstruktionen verwendet. Beispiele hierfür sind:
38051c22-fbd1-4b0e-944a-ae348b8c7695 | 20.19.120 | Stahlprofil | Metalle / Stahl und Eisen / Stahlprofile | generic dataset | 1 | m3 | 9eb8145d-d035-4d9f-a1dc-1006c45cb818 | Stahlprofil |  |  | 7850 |  |  |  |  | true | false | false | true | 331, 351, 362 | structure-steel |  |  | x
0689d6a3-cd7c-4710-9709-90fe747f60c0 | 00.02.000 | HEBEL Bewehrter Porenbeton | Mineralische Baustoffe / Mörtel und Beton / Beton | average dataset | 1 | m3 | a518c667-dfc7-4d6f-74f1-fcc63f740af3 | 1 m³ HEBEL bewehrter Porenbeton (550 kg/m³) Additional Info from Xml: Die vorliegenden EPD-Ergebnisse beruhen auf der Ökobilanz von bewehrten Porenbeton-Produkten unterschiedlicher Formate. Porenbeton gehört zur Gruppe der porosierten dampfgehärteten Leichtbetone. Hauptgrundstoffe sind Sand, Zement, Branntkalk und Aluminium als Porenbildner. Herstellung: Der gemahlene Quarzsand wird mit den anderen Grundstoffen unter Zugabe von Wasser und Aluminiumpaste, in einem Mischer zu einer Rohmasse gemischt und in Gießformen gegossen. Die Stahlbewehrung wird im Porenbetonwerk gefertigt. Die Bewehrungselemente werden vor dem Einbau in die Gießform durch Tauchbaden korrosionsschutzbehandelt. Das Wasser löscht unter Wärmeentwicklung den Kalk. Das Aluminium reagiert im alkalischen Milieu. Dabei bildet sich gasförmiger Wasserstoff, der die Poren in der Masse erzeugt und ohne Rückstände entweicht. Die Poren besitzen meist einen Durchmesser von 0,5 – 1,5 mm und sind ausschließlich mit Luft gefüllt. Nach dem ersten Abbinden entstehen halbfeste Rohblöcke, aus denen maschinell und mit hoher Genauigkeit die Elemente geschnitten werden. Die Ausbildung der endgültigen Eigenschaften der Bauteile erfolgt während der anschließenden Dampfhärtung über 5 – 12 Stunden bei etwa 190 °C und einem Druck von ca. 12 bar in Dampfdruckkesseln, den sog. Autoklaven. Hier bilden sich aus den eingesetzten Stoffen Calcium-Silikathydrate, die dem in der Natur vorkommenden Mineral Tobermorit entsprechen. Die Reaktion des Materials ist mit der Entnahme aus dem Autoklaven abgeschlossen. Der Dampf wird nach Abschluss des Härtungsprozesses für weitere Autoklavzyklen verwandt. Das anfallende Kondensat wird als Prozesswasser genutzt. Auf diese Weise wird Energie eingespart und es fällt kein Abwasser an. Systemgrenzen: Im Einzelnen werden folgende Prozesse der Herstellung der Porenbetonprodukte einbezogen: Bereitstellungsprozesse von Rohstoffen, Verpackungen und Energie, Transporte der Rohstoffe (Zement, Kalk, Sand, Bewehrungsstahl etc.) zum Produktionsstandort, Herstellprozess im Werk inklusive energetischer Aufwendungen, Herstellung von Hilfsstoffen, Entsorgung anfallender Reststoffe. Alle beschriebenen Prozesse sind Teil der Module A1-A3. Hintergrundsystem: Zur Modellierung der Porenbeton-Herstellung wurde das von der thinkstep AG entwickelte Software-System zur Ganzheitlichen Bilanzierung "GaBi ts" eingesetzt. Die in der GaBi-Datenbank enthaltenen konsistenten Datensätze sind in der online GaBi-Dokumentation dokumentiert. Die Ökobilanz wurde für den Bezugsraum Deutschland erstellt. Deklarierte Einheit: Die Deklaration bezieht sich auf die Herstellung von 1 m³ bewehrten HEBEL Porenbeton mit einer durchschnittlichen Rohdichte von 550 kg/m³ inklusive 25,6 kg Bewehrungsstahl. |  |  | 550 |  |  |  | 0.00182 | true | false | false | false | 331B, 332, 341, 342, 346, 351, 361 | complete slab, complete wall core, complete interior wall |  |  | x | Bewehrte Bauteile für Dächer, Decken sowie für tragende und nichttragende Wände.
7634a4f9-7057-4052-9a0a-6bece315dd8e | 00.07.000 | Spannbeton-Fertigteildecken | Mineralische Baustoffe / Mörtel und Beton / Beton | average dataset | 1 | m3 | 8ce49180-d9ba-5392-faf7-c40109817bb0 | 1m² Spannbeton- Fertigteildecke, (26,5 cm Deckendicke,C45/C55) Additional Info from Xml: Die deklarierten Produkte sind vorgespannte Fertigteile aus Beton unterschiedlicher Formate und Größen zur Verwendung als Deckenbauteil. Der Beton wird aus Gesteinskörnungen (Zuschlägen), Wasser, hydraulischen Bindemitteln (Zement), Zusatzmitteln und Zusatzstoffen hergestellt. Außer dem Spannstahl ist keine weitere Bewehrung nötig. Für die Herstellung der Spannbeton-Fertigteildecken werden kaltgezogene Spannstahllitzen und- Drähte verwendet. Es handelt sich dabei um hochfeste Stähle. Die Spannbeton-Fertigdecken werden mit Extrudern und Gleitfertiger auf beheizbaren Stahlbahnen als Hohlquerschnitte mit der erforderlichen Dicke und Spannbewehrung gefertigt. Nach der entsprechenden Aushärtungszeit des Betons, sodass eine Festigkeit erreicht ist, die es zulässt, die Deckenelemente weiter zu bearbeiten, werden die Deckenelemente auf die gewünschte Länge gesägt und auf dem Werksgelände zwischengelagert. Technische Daten: Es gilt die Allgemeine bauaufsichtliche Zulassung (/abZ/) Z-15.10-279 („Verwendung von Spannbeton-Hohlplatten nach /DIN EN 1168:2011-12/ und /DIN EN 1992-1-1:2011-01/ System BRESPA“) des Deutschen Instituts für Bautechnik, Berlin, vom 1.12.2014. Deklarierte Einheit: Die Deklaration bezieht sich auf die Herstellung von einem Quadratmeter (1 m²) Fertigteildecken aus Spannbeton, hergestellt aus Zuschlägen der genannten Zusammensetzung. Die Durchschnittsbildung erfolgte absatzbezogen auf Basis der in den Werken der DW Systembau GmbH hergestellten Spannbeton-Fertigteildecken. |  | 360.37 | 1357 |  |  |  |  | true | false | true | true | 351, 361 | complete slab |  |  | x | Vorgespannte Betonfertigteile werden als Deckenelemente im Innen- und Außenbereich verwendet.
0c72f7ee-6f3d-4f82-82c3-14378a8b85b4 | 00.02.000 | Xella Italia Porenbeton | Mineralische Baustoffe / Mörtel und Beton / Beton | average dataset | 1 | m3 | 12f8a1ac-eb44-9028-b4a6-9e4aa645c947 | 1 m³ YTONG Porenbeton (480 kg/m³) Additional Info from Xml: Die vorliegenden EPD-Ergebnisse beruhen auf der Ökobilanz von unbewehrten Porenbeton-Bausteinen unterschiedlicher Formate. Porenbeton gehört zur Gruppe der porosierten dampfgehärteten Leichtbetone. Hauptgrundstoffe sind Sand, Zement, Branntkalk und Aluminium als Porenbildner. Herstellung: Der gemahlene Quarzsand wird mit den anderen Grundstoffen unter Zugabe von Wasser und Aluminiumpaste, in einem Mischer zu einer Rohmasse gemischt und in Gießformen gegossen. Das Wasser löscht unter Wärmeentwicklung den Kalk. Das Aluminium reagiert im alkalischen Milieu. Dabei bildet sich gasförmiger Wasserstoff, der die Poren in der Masse erzeugt und ohne Rückstände entweicht. Die Poren besitzen meist einen Durchmesser von 0,5 – 1,5 mm und sind ausschließlich mit Luft gefüllt. Nach dem ersten Abbinden entstehen halbfeste Rohblöcke, aus denen maschinell und mit hoher Genauigkeit die Dämmplatten geschnitten werden. Die Ausbildung der endgültigen Eigenschaften der Bauteile erfolgt während der anschließenden Dampfhärtung über 5 – 12 Stunden bei etwa 190 °C und einem Druck von ca. 12 bar in Dampfdruckkesseln, den sog. Autoklaven. Hier bilden sich aus den eingesetzten Stoffen Calcium-Silikathydrate, die dem in der Natur vorkommenden Mineral Tobermorit entsprechen. Die Reaktion des Materials ist mit der Entnahme aus dem Autoklaven abgeschlossen. Der Dampf wird nach Abschluss des Härtungsprozesses für weitere Autoklavzyklen verwandt. Das anfallende Kondensat wird als Prozesswasser genutzt. Auf diese Weise wird Energie eingespart und es fällt kein Abwasser an. Systemgrenzen: Im Einzelnen werden folgende Prozesse der Herstellung der Porenbetonprodukte einbezogen: Bereitstellungsprozesse von Rohstoffen, Verpackungen und Energie, Transporte der Rohstoffe (Zement, Kalk, Sand etc.) zum Produktionsstandort, Herstellprozess im Werk inklusive energetischer Aufwendungen, Herstellung von Hilfsstoffen, Entsorgung anfallender Reststoffe. Alle beschriebenen Prozesse sind Teil der Module A1-A3. Hintergrundsystem: Zur Modellierung der Porenbeton-Herstellung wurde das von der thinkstep AG entwickelte Software-System zur Ganzheitlichen Bilanzierung "GaBi ts" eingesetzt. Die in der GaBi-Datenbank enthaltenen konsistenten Datensätze sind in der online GaBi-Dokumentation dokumentiert. Die Ökobilanz wurde für den Bezugsraum Italien erstellt. Deklarierte Einheit: Die Deklaration bezieht sich auf die Herstellung von 1 m³ unbewehrten Ytong Porenbeton mit einer durchschnittlichen Rohdichte von 480 kg/m³. |  |  | 480 |  |  |  |  | true | false | false | false | 331, 341 | masonry unit |  |  | x | Ytong?
d9fd76f0-190d-437d-bb07-549963b32d65 | 00.02.000 | Beton der Druckfestigkeitsklasse C 20/25 | Mineralische Baustoffe / Mörtel und Beton / Beton | average dataset | 1 | m3 | 50452ecf-44b6-a7a2-e8e2-5f175e524664 | 1 m³ Konstruktionsbeton C 20/25 |  |  | 2400 |  |  |  | 0.000412 | true | true | false | true | 322, 331A, 331B, 341, 351, 361 | concrete |  |  | x
2b2d1f3f-ab92-449d-8a2e-cd7e85818406 | 00.02.000 | Beton der Druckfestigkeitsklasse C 50/60 | Mineralische Baustoffe / Mörtel und Beton / Beton | average dataset | 1 | m3 | 4d4c8c94-6f01-6099-ee6c-a39d72ed9785 | 1 m³ Konstruktionsbeton C 50/60 |  |  | 2400 |  |  |  | 0.000412 | true | true | false | true |  |  |  |  | o | Erfahrungswert: für Ingenieurbauwerke
b6096c9c-1248-4ce1-9c2d-f4a48aade80f | 00.02.000 | Beton der Druckfestigkeitsklasse C 30/37 | Mineralische Baustoffe / Mörtel und Beton / Beton | average dataset | 1 | m3 | 2c23fb13-3d5f-b822-4c28-42c0faab3194 | 1 m³ Konstruktionsbeton C 30/37 |  |  | 2400 |  |  |  | 0.000412 | true | true | false | true | 322, 331A, 331B, 341, 351, 361 | concrete |  |  | x
a3662e98-9dc9-412f-9603-47f653f3db7f | 00.03.000 | Beton der Druckfestigkeitsklasse C 45/55 | Mineralische Baustoffe / Mörtel und Beton / Beton | average dataset | 1 | m3 | f337437f-0074-8b0a-edd5-7c15c5baec54 | 1 m³ Konstruktionsbeton C 45/55 |  |  | 2400 |  |  |  | 0.000412 | true | true | false | true |  |  |  |  | o | Erfahrungswert: für Ingenieurbauwerke
cbc63bd5-2bfe-4381-b644-78df1bce86f3 | 00.03.000 | Beton der Druckfestigkeitsklasse C 35/45 | Mineralische Baustoffe / Mörtel und Beton / Beton | average dataset | 1 | m3 | 282639a2-c411-0c69-cb81-6d68c59ad83d | 1 m³ Konstruktionsbeton C35/45 |  |  | 2400 |  |  |  | 0.00412 | true | true | false | true | 322, 331A, 331B, 341, 351, 361 | concrete |  |  | x
71667cf3-ede8-42d2-b0ff-6f1071ad3b86 | 00.03.000 | Beton der Druckfestigkeitsklasse C 25/30 | Mineralische Baustoffe / Mörtel und Beton / Beton | average dataset | 1 | m3 | d96cb520-4846-8cb6-ccec-f7065f30707a | 1 m³ Konstruktionsbeton C 25/30 |  |  | 2400 |  |  |  | 0.000412 | true | true | false | true | 322, 331A, 331B, 341, 351, 361 | concrete |  |  | x
a758fb6a-7fb1-4cdc-b652-c42cf2f7632c | 20.20.020 | Transportbeton C30/37 | Mineralische Baustoffe / Mörtel und Beton / Beton | generic dataset | 1 | m3 | b929fd24-5ca1-4943-82a3-e3325bc04482 | Transportbeton C30/37 (m³) |  |  | 2360 |  |  |  |  | true | true | false | true | 322, 331A, 331B, 341, 351, 361 | concrete |  |  | x
9702d9ab-2af2-4fdc-9d99-225583a9ffb7 | 20.20.020 | Transportbeton C20/25 | Mineralische Baustoffe / Mörtel und Beton / Beton | generic dataset | 1 | m3 | 768dfe75-bb7f-4a11-b2ab-692406188bfc | Transportbeton C20/25 (m³) |  |  | 2360 |  |  |  |  | true | true | false | true | 322, 331A, 331B, 341, 351, 361 | concrete |  |  | x
2c127685-17be-41df-8cc4-1f3720813a7e | 00.04.000 | PCI Flexmörtel, PCI Flexmörtel S1, PCI Flexmörtel S2 | Mineralische Baustoffe / Mörtel und Beton / Kleber und Klebemörtel | average dataset | 1 | m3 | cd52d5c7-caef-9a92-ae10-bd8650fa9eac | PCI Flexmörtel, PCI Flexmörtel S1, PCI Flexmörtel S2 / 1kg Additional Info from Xml: flexibilisierter Fliesenkleber zusammengesetzt aus verschiedenen Zementen, Füllstoffen wie Quarzsand und Kalksteinmehl, Dispersionspulver zur Flexibilisierung sowie Additiven wie Stabilisierungsmittel und Abbinderegler, hergestellt im diskontinuierlichen Chargenbetrieb Technische Daten: Die Fliesenkleber PCI Flexmörtel, PCI Flexmörtel S1 und PCI Flexmörtel S2 entsprechen den Anforderungen der /DIN EN 12004/. Deklarierte Einheit: Die Verbands-EPD bezieht sich auf die deklarierte Einheit von 1 kg modifizierten, mineralischen Mörteln. Die Auswertungen beziehen sich auf das repräsentative (worst-case) Produkt je Gruppe, wobei die Daten für den Herstellungsprozess Durchschnittswerte verschiedener Hersteller und Werke sind. Auf die Angabe eines Verbrauchs pro Flächeneinheit wurde auf Grund der extrem unterschiedlichen Anwendungsbereiche und Rezepturen in dieser EPD verzichtet. Genaue Angaben dazu können in produktspezifischen Datenblättern der Hersteller entnommen werden. |  |  | 1200 |  |  |  |  | true | false | false | true |  |  |  |  | o | Fliesenkleber, kann erst verwendet werden, wenn für Teppich, Parkett etc. auch Kleberdaten vorhanden sind -> dann "glue" als extra layer?
c820c4a1-b7f6-4024-98d3-b737558988b8 | 00.03.000 | PCI FT® Extra, PCI FT® Flex, PCI FT® Rapid | Mineralische Baustoffe / Mörtel und Beton / Kleber und Klebemörtel | average dataset | 1 | m3 | 3805cb73-3ef7-9d5a-5107-e3c524fabce0 | 1 kg PCI FT® Extra, PCI FT® Flex oder PCI FT® Rapid Additional Info from Xml: Flexibilisierter Fliesenkleber zusammengesetzt aus verschiedenen Zementen, Füllstoffen wie Quarzsand und Kalksteinmehl, Dispersionspulver zur Flexibilisierung sowie Additiven wie Stabilisierungsmittel und Abbinderegler, hergestellt im diskontinuierlichen Chargenbetrieb Technische Daten: Die Fliesenkleber PCI FT® Extra, PCI FT® Flex und PCI FT® Rapid entsprechen den Anforderungen der /DIN EN 12004/. Deklarierte Einheit: Die Verbands-EPD bezieht sich auf die deklarierte Einheit von 1 kg modifizierten, mineralischen Mörteln. Die Auswertungen beziehen sich auf das repräsentative (worst-case) Produkt je Gruppe, wobei die Daten für den Herstellungsprozess Durchschnittswerte verschiedener Hersteller und Werke sind. |  |  | 1.2 |  |  |  |  | true | false | false | true |  |  |  |  | o | Fliesenkleber, kann erst verwendet werden, wenn für Teppich, Parkett etc. auch Kleberdaten vorhanden sind -> dann "glue" als extra layer?
6f38efae-dc15-4667-96a4-1b87be6a80a5 | 00.04.000 | PCI Nanofug, PCI Nanofug Premium | Mineralische Baustoffe / Mörtel und Beton / Kleber und Klebemörtel | average dataset | 1 | m3 | 3570896b-6279-c830-e733-321132d18b8b | PCI Nanofug, PCI Nanofug Premium / 1kg Additional Info from Xml: flexibilisierter Fugenmörtel zusammengesetzt aus verschiedenen Zementen, Füllstoffen wie Quarzsand und Kalksteinmehl, Dispersionspulver zur Flexibilisierung, Farbpigmente sowie Additiven wie Stabilisierungsmittel und Abbinderegler, hergestellt im diskontinuierlichen Chargenbetrieb Technische Daten: Die Fugenmörtel PCI Nanofug und PCI Nanofug Premium entsprechen den Anforderungen der /DIN EN 13888/. Deklarierte Einheit: Die Verbands-EPD bezieht sich auf die deklarierte Einheit von 1 kg modifizierten, mineralischen Mörteln. Die Auswertungen beziehen sich auf das repräsentative (worst-case) Produkt je Gruppe, wobei die Daten für den Herstellungsprozess Durchschnittswerte verschiedener Hersteller und Werke sind. Auf die Angabe eines Verbrauchs pro Flächeneinheit wurde auf Grund der extrem unterschiedlichen Anwendungsbereiche und Rezepturen in dieser EPD verzichtet. Genaue Angaben dazu können in produktspezifischen Datenblättern der Hersteller entnommen werden. |  |  | 1200 |  |  |  |  | true | false | false | true | 336, 345, 353 |  |  | x |  | Fugenmörtel für Steinzeug- und Fliesenbeläge; evtl. als 2-component mit Fliesenbelag?
285ae869-97d4-4032-8269-767c9371e71f | 00.03.000 | PCI Seccoral 1K | Mineralische Baustoffe / Mörtel und Beton / Kleber und Klebemörtel | representative dataset | 1 | m3 | a7492462-5a6e-6b84-5533-e455f94110de | 1 kg Seccoral 1K Additional Info from Xml: einkomponentige, hochflexible, zementäre Abdichtung unter Fliesen in stark naß beanspruchten Bereichen. Technische Daten: Die Flächenabdichtung PCI Seccoral 1K erfüllt die Anforderungen der /PG-AIV-F:2010/ Beanspruchungsklasse A und B. Deklarierte Einheit: Die Verbands-EPD bezieht sich auf die deklarierte Einheit von 1 kg modifizierten, mineralischen Mörteln. Die Auswertungen beziehen sich auf das repräsentative (worst-case) Produkt je Gruppe, wobei die Daten für den Herstellungsprozess Durchschnittswerte verschiedener Hersteller und Werke sind. |  |  | 1500 |  |  |  |  | true | false | false | true |  |  |  |  | o | Fliesenkleber, kann erst verwendet werden, wenn für Teppich, Parkett etc. auch Kleberdaten vorhanden sind -> dann "glue" als extra layer?
0656d750-b06e-420c-b210-45ac7702d562 | 00.03.000 | PCI Seccoral 2K Rapid | Mineralische Baustoffe / Mörtel und Beton / Kleber und Klebemörtel | average dataset | 1 | m3 | 80b5cc53-63e4-bccf-ce50-c9350174092d | 1 kg Seccoral 2K Rapid Additional Info from Xml: schnell erhärtende, zweikomponentige, hochflexible, zementäre Abdichtung unter Fliesen in stark naß beanspruchten Bereichen Technische Daten: Die Flächenabdichtung PCI Seccoral 2K Rapid erfüllt die Anforderungen der /PG-AIV-F:2010/ Beanspruchungsklasse A und B. Deklarierte Einheit: Die Verbands-EPD bezieht sich auf die deklarierte Einheit von 1 kg modifizierten, mineralischen Mörteln. Die Auswertungen beziehen sich auf das repräsentative (worst-case) Produkt je Gruppe, wobei die Daten für den Herstellungsprozess Durchschnittswerte verschiedener Hersteller und Werke sind. |  |  | 1200 |  |  |  |  | true | false | false | true |  |  |  |  | o | Fliesenkleber, kann erst verwendet werden, wenn für Teppich, Parkett etc. auch Kleberdaten vorhanden sind -> dann "glue" als extra layer?
78b7cd15-d82a-4ffa-ae08-870b6e5d35d4 | 20.19.120 | Fliesenkleber | Mineralische Baustoffe / Mörtel und Beton / Kleber und Klebemörtel | generic dataset | 1 | m3 | 31386a3f-6622-419c-96b9-291b29acd29e | Mörtel |  |  | 1500 |  |  |  |  | true | false | true | true |  |  |  |  | o | kann erst verwendet werden, wenn für Teppich, Parkett etc. auch Kleberdaten vorhanden sind -> dann "glue" als extra layer?
55a89d7b-b585-404f-be34-bb7285730a89 | 20.19.120 | Armierung (Kunstharzspachtel) | Mineralische Baustoffe / Mörtel und Beton / Kleber und Klebemörtel | generic dataset | 1 | m3 | e1aa85fe-c4aa-47f2-a63c-2e70f97a4454 | Armierungsmörtel |  |  | 1550 |  |  |  |  | true | true | true | false | 335B | finish |  | x |  | nur im Zusammenhang mit Putz und WDVS
43c3fd78-c67e-438b-b726-dd512df5d881 | 20.19.120 | Kleber für Gipsplatten | Mineralische Baustoffe / Mörtel und Beton / Kleber und Klebemörtel | generic dataset | 1 | m3 | 47df2f44-df61-4dc4-b4e5-26641d40728b | Gipsplatten-Kleber |  |  | 1000 |  |  |  |  | true | false | true | false |  |  |  |  | o
dea7df16-f59b-4842-a66c-cb9463a58ae3 | 20.19.120 | Kalkzement Putzmörtel | Mineralische Baustoffe / Mörtel und Beton / Putz und Putzmörtel | generic dataset | 1 | m3 | ff825116-a05f-402b-aed3-1511d59ceba9 | Kalkzement Putzmörtel [m3] |  |  | 1800 |  |  |  |  | true | false | true | false | 331B, 341, 342 | mortar |  |  | x
d7f4a913-441f-4c21-aae5-42e421737e29 | 20.19.120 | Kalkputzmörtel | Mineralische Baustoffe / Mörtel und Beton / Putz und Putzmörtel | generic dataset | 1 | m3 | a655ddc7-4380-46ba-b2bc-4c8773ef1fc4 | Kalkputzmörtel [m3] |  |  | 1800 |  |  |  |  | true | false | true | false | 331B, 341, 342 | mortar |  |  | x
b7fb8ab4-e1e2-4a0b-a9c4-abd6cfa6c7f3 | 20.19.120 | Gipsputz (Gips) | Mineralische Baustoffe / Mörtel und Beton / Putz und Putzmörtel | generic dataset | 1 | m3 | fd3d3395-1d80-4aa2-9d94-cc67dfeae7b3 | Gipsputz (Gips) (m³) |  |  | 900 |  |  |  |  | true | false | true | false | 336, 345, 354, 364 | plaster |  |  | x
8be785fa-5548-4ea5-a2d7-b962675b9eff | 20.19.120 | Lehmputz | Mineralische Baustoffe / Mörtel und Beton / Putz und Putzmörtel | generic dataset | 1 | m3 | 9057d5dd-4d2d-4da6-8bb6-95834040b6c2 | Lehmputz (m³) |  |  | 900 |  |  |  |  | true | true | false | true | 336, 345, 354, 364 | plaster |  |  | x
70f6e305-e46f-4719-a94f-70267b936029 | 20.19.120 | Kalk-Gips-Innenputz | Mineralische Baustoffe / Mörtel und Beton / Putz und Putzmörtel | generic dataset | 1 | m3 | 69370838-39a9-47df-9087-c19f9f7e243b | Kalk-Gips-Innenputz (m³) |  |  | 900 |  |  |  |  | true | false | true | false | 336, 345, 354, 364 | plaster |  |  | x
4a7c30d1-37d7-47e2-8271-dbb3bee91560 | 20.19.120 | Kunstharzputz | Mineralische Baustoffe / Mörtel und Beton / Putz und Putzmörtel | generic dataset | 1 | m3 | 325d8eee-a674-4d72-9368-cdb9bbffbb38 | Kunstharzputz (m³) |  |  | 1700 |  |  |  |  | true | false | true | false | 335B, 336, 345, 354, 364 | plaster |  |  | x
3a99d696-4911-45da-9f80-647ce214bca0 | 20.19.120 | Voranstrich (Kunstharz) | Mineralische Baustoffe / Mörtel und Beton / Putz und Putzmörtel | generic dataset | 1 | m3 | 7a8a1d4b-8676-4ba2-a7fa-e82d3b9b9feb | Putz (Siliconharz) |  |  | 1550 |  |  |  |  | true | false | true | false |  |  |  |  | o
0b0d0210-c31d-4fc7-b11a-9cdfe0a87ed6 | 20.19.120 | Gipsputz (Gips-Kalk-Putz) | Mineralische Baustoffe / Mörtel und Beton / Putz und Putzmörtel | generic dataset | 1 | m3 | 3d72c00a-3766-4587-988d-0338518d4a13 | Gipsputz (Gips-Kalk-Putz) (m³) |  |  | 900 |  |  |  |  | true | false | true | false | 336, 345, 354, 364 | plaster |  |  | x
07f3cd13-22bb-494d-803a-f0a440fbce7a | 20.19.120 | Kalk-Innenputz | Mineralische Baustoffe / Mörtel und Beton / Putz und Putzmörtel | generic dataset | 1 | m3 | 337721b9-e622-4f81-9365-3a2b0341aef5 | Kalk-Innenputz (m³) |  |  | 900 |  |  |  |  | true | false | true | false | 336, 345, 354, 364 | plaster |  |  | x
011c9d4d-f9df-4ff0-87f0-58faf814a239 | 00.01.001 | Isospan 2 Holzbetonmantelsteine mit EPS-Dämmung SILVER S 36,5/10,5 ohne Füllbeton | Mineralische Baustoffe / Steine und Elemente / Betonfertigteile und Betonwaren | specific dataset | 1 | m3 | 28ae056f-0e22-4df3-bee4-348520d1619d | Isospan 2 Holzbetonmantelsteine mit EPS-Dämmung SILVER S 36,5/10,5 ohne Füllbeton |  | 69.8 | 191 |  |  |  |  | true | false | true | false | 331B, 341, 342 | masonry unit |  | x |  | Die Schalungssteine aus Holzspanbeton sind nach der Europäischen Technischen Zulassung für die Errichtung von ober- und unterirdischen jeweils tragenden oder nichttragenden Innen- und Außenwänden geeignet. Daneben ist auch die Anwendung des Schalungssystems als freistehende Wände oder Lärmschutzwände möglich.
0d1e4a59-4901-4973-a26f-1698f65a780f | 00.03.000 | Betonpflastersteine | Mineralische Baustoffe / Steine und Elemente / Betonfertigteile und Betonwaren | average dataset | 1 | m3 | d289bee6-9bc3-16b3-772e-2bc079ef5dd3 | 1 m2 Betonpflasterstein |  | 188 | 2350 |  |  |  |  | true | false | false | false | 363 | flooring |  |  | x
e76bcf28-fc7d-408e-a554-6317256cb905 | 00.01.000 | Betonpflastersteine | Mineralische Baustoffe / Steine und Elemente / Betonfertigteile und Betonwaren | average dataset | 1 | m3 | 51968ee4-9fb3-749c-f48e-7fc1c7d2d459 | Betonpflastersteine, 8 cm [188 kg/m²] |  | 188 | 2350 |  |  |  |  | true | false | false | false | 363 | flooring |  |  | x
bdda4364-451f-4df2-a68b-5912469ee4c9 | 20.19.120 | Beton-Mauersteine | Mineralische Baustoffe / Steine und Elemente / Betonfertigteile und Betonwaren | generic dataset | 1 | m3 | aae67966-1494-410d-9c40-66b8acd4a3de | Beton-Mauersteine (m3) |  |  | 2000 |  |  |  |  | true | true | false | true | 331B, 341, 342 | masonry unit |  |  | x
26bb2bb7-7bf6-434c-a3c7-1a4a87be9929 | 00.02.000 | Knauf Safeboard GKF | Mineralische Baustoffe / Steine und Elemente / Gipsplatten | specific dataset | 1 | m3 | b00472d3-98a9-43cb-73da-063e5c9fd8df | 1 m² Gipsplatte Knauf Safeboard GKF Additional Info from Xml: Herstellung, Transport zur Baustelle, Transport von der Baustelle zum Recycling/zur Deponie sowie Behandlung am Lebenszyklusende (Deponierung bzw. Recycling) der Gipsplatte Knauf Safeboard GKF. Die Gipsplatte Knauf Safeboard GKF besteht aus abgebundenem Gips, mineralischen Zuschlägen, Additiven und Ummantelungskarton. Technische Daten: Folgende (bau)technische Daten im Lieferzustand sind, falls für das deklarierte Produkt relevant, unter Verweis auf die Prüfnorm zu nennen: Deklarierte Einheit: Die Deklarierte Einheit ist 1 m² der Gipsplatte Knauf Safeboard GKF mit einer Dicke von 12,5 mm, Flächengewicht ca. 17,8 kg. |  |  | 1400 |  |  |  |  | true | true | true | true |  |  |  |  | o | Strahlenschutzplatten Knauf Safeboard GKF werden in raumabschließenden Konstruktionen von Röntgeneinrichtungen zur Abschirmung der Strahlung vorrangig in folgenden Systemen eingesetzt:
da69c8d7-e90d-44be-893a-c5696dddba6f | 00.02.000 | Knauf Silentboard GKF | Mineralische Baustoffe / Steine und Elemente / Gipsplatten | specific dataset | 1 | m3 | 0f4ce4c4-fc5a-604f-67d1-6412c97db2ae | 1 m² Knauf Silentboard GKF Additional Info from Xml: Herstellung, Transport zur Baustelle, Transport von der Baustelle zur Deponie/zum Recycling sowie Behandlung am Lebenszyklusende (Deponierung bzw. Recycling) der Gipsplatte Knauf Silentbard GKF. Die Gipsplatte Knauf Silentboard GKF besteht aus einem Spezialgipskern, Additiven und Ummantelungskarton. Technische Daten: Folgende (bau)technische Daten im Lieferzustand sind für das deklarierte Produkt relevant: Deklarierte Einheit: Die deklarierte Einheit ist 1 m² der Gipsplatte Knauf Silentboard GKF mit einer Dicke von 12,5 mm, Flächengewicht ca. 17,5 kg/m². |  |  | 1400 |  |  |  |  | true | true | true | true | 336, 345, 354, 364 | boards |  |  | x | Knauf Silentboard GKF Schallschutzplatten werden in allen Bereichen des Innenausbaus als Beplankung und Nachrüstung von Trockenbau-Systemen mit Brandschutzanforderungen und höchsten Schallschutzanforderungen eingesetzt.
1e19e807-cb14-494b-8f11-7618e417f1c4 | 00.05.000 | Gipsfaserplatten | Mineralische Baustoffe / Steine und Elemente / Gipsplatten | average dataset | 1 | m3 | f79ceffc-8066-d31b-8e7b-05dba32b447a | Fermacell Gipsfaserplatte Additional Info from Xml: Gipsaufbereitung: Hauptrohstoff der Gipsfaser-Platte ist Gips. Gips enthält etwa 21% Kristallwasser. In der Aufbereitungsanlage wird dieser Stoff zunächst in einer Mahltrocknungsanlage aufgelockert, zerkleinert und entlang der Calcinierstrecke auf ca. 170°C erwärmt. Dabei entweicht ein Teil des Kristallwassers und es bildet sich ein Mehrphasengips, In einem anschließenden Zyklon wird die Luft vom Materialstrom getrennt und in einem Filter gereinigt. Der Materialstrom wird über eine Ageing-Strecke geführt und auf unter 80°C gekühlt. Gipsfaserplatten: Die beiden natürlichen Rohstoffe Gips und Papierfasern werden gemischt und nach Zugabe von Wasser – ohne weitere Bindemittel – unter hohem Druck zu stabilen Platten gepresst, getrocknet, beidseitig, kalibriert und oberflächenhydrophobiert sowie anschließend auf die benötigten Formate zugeschnitten. Technische Daten: Leistungswerte des Produkts entsprechend der Leistungserklärung in Bezug auf dessen Wesentliche Merkmale gemäß /ETA 03/0050/, unter anderem: Deklarierte Einheit: Diese Kern-EPD bezieht sich auf die Herstellung von 1 m2 FERMACELL Gipsfaser-Platte. |  |  | 1180 |  |  |  |  | true | false | false | false | 336, 345, 354, 364 | boards |  |  | x
606d978a-c44a-4b3e-8387-b1291b12e522 | 20.19.120 | Lehmstein | Mineralische Baustoffe / Steine und Elemente / Lehmsteine | generic dataset | 1 | m3 | 82f2b454-1292-4bc8-89c4-95c01eadf392 | Lehmstein (m3) |  |  | 1200 |  |  |  |  | true | true | false | true | 331B, 341, 342 | masonry unit |  |  | x
59622fc0-d719-43bf-a16b-ae924ae0d276 | 20.19.120 | Stampflehmwand | Mineralische Baustoffe / Steine und Elemente / Lehmsteine | generic dataset | 1 | m3 | 2b116146-a24a-4d7f-a6f5-8f5b9e51860b | Stampflehmwand (m3) |  |  | 2000 |  |  |  |  | true | true | false | true | 331B, 341, 342 | complete wall core |  |  | x
a4fceab4-71a2-46c9-ac9a-19a964d48ce5 | 20.19.120 | Hüttensteine | Mineralische Baustoffe / Steine und Elemente / Leichtbeton | generic dataset | 1 | m3 | 4ba58d93-16ab-4472-9e08-85687abd45d4 | Hüttenstein [m3] |  |  | 1400 |  |  |  |  | true | true | false | true | 331B, 341, 342 | masonry unit |  |  | x | Hüttensteine sind sehr vielseitig zu verwenden. Aufgrund ihrer hohen Druckfestigkeit, der guten Schallisolierung sowie der kaum vorhandenen Rissgefahr eignen sie sich für tragende und nichttragende Auβen- und Innenwände. (baunetzwissen.de)
c7e171fb-d5eb-4867-9fb2-961dec81d6aa | 20.20.020 | Blähton LB Hohlblockstein Trennwand | Mineralische Baustoffe / Steine und Elemente / Leichtbeton | generic dataset | 1 | m3 | 8dd423b1-7215-4ea9-a0da-94b889e6c023 | Blähton LB Hohlblockstein Trennwand (m3) |  |  | 1601 |  |  |  |  | true | true | false | true | 331B, 341, 342 | masonry unit |  |  | x
8f44840b-28ae-418b-bf12-fcac5b7c68b3 | 20.20.020 | Bims-Planstein (SFK-4) | Mineralische Baustoffe / Steine und Elemente / Leichtbeton | generic dataset | 1 | m3 | 5ee8cffa-390f-4fc7-96dd-f4edc397eae3 | Bims-Planstein (SFK-4) [m3] |  |  | 900 |  |  |  |  | true | true | false | true | 331B, 341, 342 | masonry unit |  |  | x | Bims-Plansteine werden unter Verwendung von Dünnbettmörtel in der Regel im Außenwandbereich eingesetzt (Innenanwendung ist ebenfalls möglich).
63ddb7e1-4e0b-43cb-8a8d-82c5c137a2a2 | 20.20.020 | Leichtbetonstein aus 100% Naturbims | Mineralische Baustoffe / Steine und Elemente / Leichtbeton | generic dataset | 1 | m3 | e923cdb1-282d-4ed2-becc-958ffa3ad156 | Leichtbetonstein aus 100% Naturbims [m3] |  |  | 500 |  |  |  |  | true | true | false | true | 331B, 341, 342 | masonry unit |  |  | x
21a40e8f-3897-4465-975b-81b6370936fb | 20.20.020 | Blähton LB Planstein Außenwand | Mineralische Baustoffe / Steine und Elemente / Leichtbeton | generic dataset | 1 | m3 | 5fd00b13-b28c-4d2c-97e3-d7f431eb420d | Blähton LB Planstein Außenwand (m3) |  |  | 501 |  |  |  |  | true | true | false | true | 331B | masonry unit |  |  | x
1b978129-dd5e-45ea-9c82-1c3510e9c965 | 20.20.020 | Blähton LB Planstein Innenwand | Mineralische Baustoffe / Steine und Elemente / Leichtbeton | generic dataset | 1 | m3 | b6509ee0-6753-4818-b960-000ac93c6739 | Blähton LB Planstein Innenwand (m3) |  |  | 701 |  |  |  |  | true | true | false | true | 341, 342 | masonry unit |  |  | x
f2015a7f-ec37-4b46-86cf-e2781062b2d3 | 00.02.000 | Mauersteine aus Leichtbeton aus natürlichen Zuschlägen - Vollstein schwer - | Mineralische Baustoffe / Steine und Elemente / Leichtbeton | average dataset | 1 | m3 | 64654e6e-57cf-0932-6366-dfe2cab43da8 | Leichtbetonmauerstein (Vollstein schwer) |  |  | 1.8 |  |  |  | 0.00055 | true | false | false | false | 331B, 341, 342 | masonry unit |  |  | x
f8e6de9b-b746-4220-b9fb-044459aefc3b | 00.02.000 | Mauersteine aus Leichtbeton aus natürlichen Zuschlägen - Vollblock leicht - | Mineralische Baustoffe / Steine und Elemente / Leichtbeton | average dataset | 1 | m3 | dcb73bde-10a3-13ef-d448-25c83a3a0ad7 | Leichtbetonmauerstein Vbl leicht |  |  | 450 |  |  |  | 0.00222 | true | false | false | false | 331B, 341, 342 | masonry unit |  |  | x
56378ea4-9a50-42cb-b035-e8abd153c6c2 | 00.02.000 | Mauersteine aus Leichtbeton aus natürlichen Zuschlägen - Hohlblock - | Mineralische Baustoffe / Steine und Elemente / Leichtbeton | average dataset | 1 | m3 | a302457f-40e8-d64b-e139-321b49ebce4b | Leichtbetonmauerstein Hbl |  |  | 800 |  |  |  | 0.00125 | true | false | false | false | 331B, 341, 342 | masonry unit |  |  | x
c8d19b6f-e0e7-422d-b704-ff44770df984 | 00.02.000 | Großformatige Elemente aus Leichtbeton | Mineralische Baustoffe / Steine und Elemente / Leichtbeton | average dataset | 1 | m3 | e8e83bbb-5493-5d4e-1a16-f3a9012befbf | Großformatige Elemente aus Leichtbeton |  |  | 900 |  |  |  | 0.00111 | true | false | false | false | 331B, 341, 342 | masonry unit |  |  | x | Bauteile oder Elemente für monolithische, tragende und nichttragende Wände. Die genannten Produkte sind unbewehrte Bauteile oder Elemente unterschiedlicher Formate und Größen aus handwerksporigem Leichtbeton.
d3b59cac-3b4e-4d18-8c3a-780b553c9591 | 20.19.120 | Porenbeton P4 05 bewehrt | Mineralische Baustoffe / Steine und Elemente / Porenbeton | generic dataset | 1 | m3 | b221661b-2af1-407f-9d0b-f1d964ec3487 | Porenbeton P4 05 bewehrt (m3) |  |  | 500 |  |  |  |  | true | true | false | true |  |  |  | x |  | für Stürze?
906b4864-0511-480f-a8bc-7b8302efbf0b | 20.19.120 | Porenbeton P2 04 unbewehrt | Mineralische Baustoffe / Steine und Elemente / Porenbeton | generic dataset | 1 | m3 | ecb5d927-da9b-4997-ae1d-327174430869 | Porenbeton P2 04 (m3) |  |  | 380 |  |  |  |  | true | true | false | true | 331B, 341, 342 | masonry unit |  |  | x
57a87943-dbdd-4221-bbd2-481b8fcd1d2b | 20.19.120 | Porenbeton Granulat | Mineralische Baustoffe / Steine und Elemente / Porenbeton | generic dataset | 1 | m3 | 9ec578e3-d6b0-4605-be9d-2e8ad67d2ba8 | Porenbeton Granulat |  |  | 400 |  |  |  |  | true | true | false | true | 325, 353, 363 | loose fill |  |  | x
1a43ae76-2dc9-4a3a-9926-47e7137e773d | 20.19.120 | Porenbeton P4 05 unbewehrt | Mineralische Baustoffe / Steine und Elemente / Porenbeton | generic dataset | 1 | m3 | 645f4b2b-ee80-4255-acef-d515e387bddc | Porenbeton P2 04 unbewehrt (m3) |  |  | 472 |  |  |  |  | true | true | false | true | 331B, 341, 342 | masonry unit |  |  | x