## Auswahl
Kategorie | Bemessungswert der Wärmeleitfähigkeit [W/(m*K)] | Kommentar/Quelle
Beschichtungen / Fassadenfarben / Dispersion | irrelevant da schichtdicke zu dünn
Beschichtungen / Fassadenfarben / Silikat-Dispersion | irrelevant da schichtdicke zu dünn
Beschichtungen / Fassadenfarben / Silikonharz | irrelevant da schichtdicke zu dünn
Beschichtungen / Innenbeschichtungen / Innenfarben | irrelevant da schichtdicke zu dünn
Beschichtungen / Innenbeschichtungen / Wand- und Deckenbeläge | irrelevant da schichtdicke zu dünn
Beschichtungen / Lacke und Lasuren / Lacksysteme Holzfassade | irrelevant da schichtdicke zu dünn
Beschichtungen / Lacke und Lasuren / Lacksysteme Holzfenster | irrelevant da schichtdicke zu dünn
Beschichtungen / Lacke und Lasuren / Parkettlack | irrelevant da schichtdicke zu dünn
Dämmstoffe / Baumwolle / Baumwolle konventionell | 0.04 | Klimahaus
Dämmstoffe / Baumwolle / Baumwolle ökologisch | 0.04 | Klimahaus
Dämmstoffe / Blähperlit / Platten | 0.059 | DIN 4108
Dämmstoffe / Calciumsilikat / Calcium-Silikathydrat / Calciumsilikat | 0.06 | Klimahaus
Dämmstoffe / Expandierter Kork / Expandierter Kork | 0.055 | DIN 4108
Dämmstoffe / Expandiertes Polystyrol (EPS) / EPS grau | 0.035 | DIN 4108
Dämmstoffe / Expandiertes Polystyrol (EPS) / EPS weiß | 0.035 | DIN 4108
Dämmstoffe / Extrudiertes Polystyrol (XPS) / XPS weiß | 0.0345 | DIN 4108
Dämmstoffe / Flachsfaser / Vlies | 0.039 | Fachverband nachwachsende Rohstoffe
Dämmstoffe / Hanffaser / Vlies | 0.043 | Fachverband nachwachsende Rohstoffe
Dämmstoffe / Holzfasern / Holzfaserdämmplatte | 0.0485 | DIN 4108
Dämmstoffe / Holzfasern / Holzfasern und Holzspäne, lose | 0.0485 | DIN 4108
Dämmstoffe / Holzwolleplatten / Holzwolleleichtbauplatten | 0.084 | DIN 4108
Dämmstoffe / Melaminharz / Schaum | Schallschutz
Dämmstoffe / Mineralwolle / Mineralwolle | 0.035 | DIN 4108
Dämmstoffe / Mineralwolle / Steinwolle | 0.035 | DIN 4108
Dämmstoffe / Phenolharz-Hartschaum (PF) / PF-Platten | 0.0285 | DIN 4108
Dämmstoffe / Polyurethan-Hartschaum (PU) / PIR-Hartschaum | 0.024 | DIN 4108
Dämmstoffe / Polyurethan-Hartschaum (PU) / PU Blockschaum | 0.024 | DIN 4108
Dämmstoffe / Polyurethan-Hartschaum (PU) / PU mit Mineralvlies | 0.024 | DIN 4108
Dämmstoffe / Schaumglas / Platten | 0.0475 | DIN 4108
Dämmstoffe / Stroh / Strohballen | 0.052 | Fachverband nachwachsende Rohstoffe
Dämmstoffe / Wärmedämmverbundsystem / Wärmedämmverbundsystem | keine Dämmwirkung
Dämmstoffe / Zellulosefaser / Zellulose-Einblas-Dämmstoff | 0.039 | Fachverband nachwachsende Rohstoffe
Dämmstoffe / Zellulosefaser / Zelluloseplatten | 0.039 | Fachverband nachwachsende Rohstoffe
Holz / Holzböden / Kork | 0.065 | DIN EN ISO 10456:2010-05 Tabelle 3
Holz / Holzböden / Parkett | 0.1433333 | DIN EN ISO 10456:2010-05 Tabelle 3
Holz / Holzwerkstoffe / 3- und 5-Schichtplatten | 0.1575 | DIN EN ISO 10456:2010-05 Tabelle 3
Holz / Holzwerkstoffe / Funierschichtholz | 0.1575 | DIN EN ISO 10456:2010-05 Tabelle 3
Holz / Holzwerkstoffe / Holzfaserplatten | 0.1225 | DIN EN ISO 10456:2010-05 Tabelle 3
Holz / Holzwerkstoffe / Laminated Veneer Lumber (LVL) | 0.1575 | DIN EN ISO 10456:2010-05 Tabelle 3
Holz / Holzwerkstoffe / OSB-Platte | 0.13 | DIN EN ISO 10456:2010-05 Tabelle 3
Holz / Holzwerkstoffe / Spanplatten | 0.1375 | DIN EN ISO 10456:2010-05 Tabelle 3
Holz / Holzwerkstoffe / Sperrholz | 0.1575 | DIN EN ISO 10456:2010-05 Tabelle 3
Holz / Holzwerkstoffe / Wood-Plastic-Composites | 0.24 | DIN EN ISO 10456:2010-05 Tabelle 3; hohe Dichte aus EPD -> Abschätzung
Holz / Vollholz / Balkenschichtholz (Duo-Triobalken) | 0.13 | DIN EN ISO 10456:2010-05 Tabelle 3
Holz / Vollholz / Bau-Schnittholz | 0.13 | DIN EN ISO 10456:2010-05 Tabelle 3
Holz / Vollholz / Brettschichtholz (BSH) | 0.13 | DIN EN ISO 10456:2010-05 Tabelle 3
Holz / Vollholz / Brettschichtholzplatte | 0.13 | DIN EN ISO 10456:2010-05 Tabelle 3
Holz / Vollholz / Konstruktionsvollholz | 0.13 | DIN EN ISO 10456:2010-05 Tabelle 3
Komponenten von Fenstern und Vorhangfassaden / Beschläge / Aluminiumbeschläge | irrelevant für u-wert
Komponenten von Fenstern und Vorhangfassaden / Beschläge / Befestigungen | irrelevant für u-wert
Komponenten von Fenstern und Vorhangfassaden / Beschläge / Fenstergriffe | irrelevant für u-wert
Komponenten von Fenstern und Vorhangfassaden / Beschläge / Stahlbeschläge | irrelevant für u-wert
Komponenten von Fenstern und Vorhangfassaden / Füllungen / Opake Füllungen | auf dieser Ebene nicht sinnvoll | (Kategorie ist inhomogen)
Komponenten von Fenstern und Vorhangfassaden / Füllungen / Transparente Füllungen | auf dieser Ebene nicht sinnvoll | (Kategorie ist inhomogen)
Komponenten von Fenstern und Vorhangfassaden / Rahmen / Profile / Aluminium | auf dieser Ebene nicht sinnvoll | (Kategorie ist inhomogen)
Komponenten von Fenstern und Vorhangfassaden / Rahmen / Profile / Aluminium thermisch getrennt | auf dieser Ebene nicht sinnvoll | (Kategorie ist inhomogen)
Komponenten von Fenstern und Vorhangfassaden / Rahmen / Profile / Holz | 1.5 | Schätzwert
Komponenten von Fenstern und Vorhangfassaden / Rahmen / Profile / PVC | 2.2 | Schätzwert
Komponenten von Fenstern und Vorhangfassaden / Rahmen / Profile / Stahl | auf dieser Ebene nicht sinnvoll | (Kategorie ist inhomogen)
Komponenten von Fenstern und Vorhangfassaden / Türen und Tore / Aluminium | auf dieser Ebene nicht sinnvoll | (Kategorie ist inhomogen)
Komponenten von Fenstern und Vorhangfassaden / Türen und Tore / Stahl | auf dieser Ebene nicht sinnvoll | (Kategorie ist inhomogen)
Komposite / Systembauteile / Decken | auf dieser Ebene nicht sinnvoll | nur relevant, wenn in KG 364 oder KG 324
Komposite / Systembauteile / Innenwände | auf dieser Ebene nicht sinnvoll | Innenbauteil -> Schallschutz und Statik relevanter als Wärmeschutz
Kunststoffe / Bodenbeläge / Gummi-/Kautschuk-Bodenbeläge | 0.17 | DIN EN ISO 10456:2010-05 Tabelle 3
Kunststoffe / Bodenbeläge / Linoleum-Bodenbeläge | 0.17 | DIN EN ISO 10456:2010-05 Tabelle 3
Kunststoffe / Bodenbeläge / PVC-Bodenbeläge | 0.25 | DIN EN ISO 10456:2010-05 Tabelle 3
Kunststoffe / Bodenbeläge / Textile Bodenbeläge | 0.06 | DIN EN ISO 10456:2010-05 Tabelle 3
Kunststoffe / Dachbahnen / Bitumen-Dachbahnen | 0.17 | DIN 4108
Kunststoffe / Dachbahnen / ECB-Dachbahnen (Ethylen-Copolymer-Bitumen) | 0.2 | DIN 16729
Kunststoffe / Dachbahnen / Elastomer-Dachbahnen | 0.2 | Herstellerangaben (HERTALAN, RESITRIX)
Kunststoffe / Dachbahnen / EVA-Dachbahnen (Etylen-Vinylacetat) | 0.2 | Schätzwert
Kunststoffe / Dachbahnen / PIB-Dachbahnen (Polyisobutylen) | 0.2 | DIN 16731
Kunststoffe / Dachbahnen / PVC-Dachbahnen | 0.2 | DIN 16730
Kunststoffe / Folien und Vliese / Baupappen | irrelevant da schichtdicke zu dünn | Wasserdichtigkeit und Diffusionswiderstand relevanter als Wärmeschutz
Kunststoffe / Folien und Vliese / Dampfbremse / Dampfsperre | irrelevant da schichtdicke zu dünn | Wasserdichtigkeit und Diffusionswiderstand relevanter als Wärmeschutz
Kunststoffe / Folien und Vliese / Folien zur Abdichtung | irrelevant da schichtdicke zu dünn | Wasserdichtigkeit und Diffusionswiderstand relevanter als Wärmeschutz
Kunststoffe / Folien und Vliese / Technische Textilien | irrelevant da schichtdicke zu dünn | Wasserdichtigkeit und Diffusionswiderstand relevanter als Wärmeschutz
Kunststoffe / Folien und Vliese / Unterspannbahn | irrelevant da schichtdicke zu dünn | Wasserdichtigkeit und Diffusionswiderstand relevanter als Wärmeschutz
Kunststoffe / Kunststoffprofile elastisch / Harz-Komposit Fassadenplatten | 0.2 | DIN EN ISO 10456:2010-05 Tabelle 3
Kunststoffe / Kunststoffprofile elastisch / Transparente Platten | 0.2 | DIN 12524
Metalle / Aluminium / Aluminiumbleche | 160 | DIN EN ISO 10456:2010-05 Tabelle 3
Metalle / Aluminium / Aluminiumfolie | 160 | DIN EN ISO 10456:2010-05 Tabelle 3
Metalle / Aluminium / Aluminiumprofil | 160 | DIN EN ISO 10456:2010-05 Tabelle 3
Metalle / Blei / Bleibleche | 35 | DIN EN ISO 10456:2010-05 Tabelle 3
Metalle / Edelstahl / Edelstahlbleche | 30 | DIN EN ISO 10456:2010-05 Tabelle 3
Metalle / Oberflächenbehandlung und Beschichtung von Metallen / (Nass-) Lackieren von Metallen | irrelevant da schichtdicke zu dünn
Metalle / Oberflächenbehandlung und Beschichtung von Metallen / Anodisieren von Aluminium | irrelevant da schichtdicke zu dünn
Metalle / Oberflächenbehandlung und Beschichtung von Metallen / Pulverbeschichten | irrelevant da schichtdicke zu dünn
Metalle / Stahl und Eisen / Betonstahlmatten | 50 | DIN EN ISO 10456:2010-05 Tabelle 3
Metalle / Stahl und Eisen / Stahlbleche | 50 | DIN EN ISO 10456:2010-05 Tabelle 3
Metalle / Stahl und Eisen / Stahlprofile | 50 | DIN EN ISO 10456:2010-05 Tabelle 3
Metalle / Zink / Zinkbleche | 110 | DIN EN ISO 10456:2010-05 Tabelle 3
Mineralische Baustoffe / Asphalt / Gussassphalt | 0.9 | DIN 4108
Mineralische Baustoffe / Mörtel und Beton / Beton | 2 | DIN EN ISO 10456:2010-05 Tabelle 3
Mineralische Baustoffe / Mörtel und Beton / Estrich trocken | 1.02125 | DIN 4108
Mineralische Baustoffe / Mörtel und Beton / Kleber und Klebemörtel | 1 | DIN 4108
Mineralische Baustoffe / Mörtel und Beton / Mauermörtel | 1.026071 | DIN 4108
Mineralische Baustoffe / Mörtel und Beton / Putz und Putzmörtel | 0.6613333 | DIN 4108
Mineralische Baustoffe / Steine und Elemente / Betonfertigteile und Betonwaren | 2.5 | DIN EN ISO 10456:2010-05 Tabelle 3
Mineralische Baustoffe / Steine und Elemente / Dachziegel | 1.25 | DIN EN ISO 10456:2010-05 Tabelle 3
Mineralische Baustoffe / Steine und Elemente / Deckenplatten | 0.035 | DIN 4108; Mineralfaser-Platten
Mineralische Baustoffe / Steine und Elemente / Faserzement | 0.6 | Schätzwert laut Equitone Informationen
Mineralische Baustoffe / Steine und Elemente / Fliesen und Platten | 1.3 | DIN EN ISO 10456:2010-05 Tabelle 3
Mineralische Baustoffe / Steine und Elemente / Gipsplatten | 0.23 | DIN EN ISO 10456:2010-05 Tabelle 3
Mineralische Baustoffe / Steine und Elemente / Glasbausteine | 1.2 | DIN EN ISO 10456:2010-05 Tabelle 3
Mineralische Baustoffe / Steine und Elemente / Kalksandstein | 1.037778 | DIN 4108
Mineralische Baustoffe / Steine und Elemente / Kunststein | 1.4 | DIN EN ISO 10456:2010-05 Tabelle 3
Mineralische Baustoffe / Steine und Elemente / Lehmsteine | 0.4745455 | DIN 4108
Mineralische Baustoffe / Steine und Elemente / Leichtbeton | 0.7609091 | DIN 4108
Mineralische Baustoffe / Steine und Elemente / Naturwerkstein | 2.10625 | DIN EN ISO 10456:2010-05 Tabelle 3
Mineralische Baustoffe / Steine und Elemente / Porenbeton | 0.5568384 | DIN 4108
Mineralische Baustoffe / Steine und Elemente / Schiefer | 2.2 | DIN EN ISO 10456:2010-05 Tabelle 3
Mineralische Baustoffe / Steine und Elemente / Substrate | 0.3069444 | DIN 4108
Mineralische Baustoffe / Steine und Elemente / Trockenestrich | 1.02125 | DIN 4108
Mineralische Baustoffe / Steine und Elemente / Ziegel | 0.6414286 | DIN 4108
Mineralische Baustoffe / Zuschläge / Bims | 0.13 | DIN 4108
Mineralische Baustoffe / Zuschläge / Blähglas | 0.0475 | DIN 4108
Mineralische Baustoffe / Zuschläge / Blähschiefer | 0.16 | DIN 4108
Mineralische Baustoffe / Zuschläge / Blähton | 0.059 | DIN 4108
Mineralische Baustoffe / Zuschläge / Naturstein | 2.10625 | DIN EN ISO 10456:2010-05 Tabelle 3
Mineralische Baustoffe / Zuschläge / Perlite | 0.059 | DIN 4108
Mineralische Baustoffe / Zuschläge / Sand und Kies | 0.7 | DIN 4108
Mineralische Baustoffe / Zuschläge / Trockenschüttung | 0.07625 | cemwood: zwischen 0,7 und 0,085
Note on B2: Patricia Schneider-Marin: Was machen wir mit diesen? Asu deru-Wert-berechnung ausschließen?
Note on B3: Patricia Schneider-Marin: Was machen wir mit diesen? Asu deru-Wert-berechnung ausschließen?
Note on B4: Patricia Schneider-Marin: Was machen wir mit diesen? Asu deru-Wert-berechnung ausschließen?
Note on B5: Patricia Schneider-Marin: Was machen wir mit diesen? Asu deru-Wert-berechnung ausschließen?
Note on B6: Patricia Schneider-Marin: Was machen wir mit diesen? Asu deru-Wert-berechnung ausschließen?
Note on B7: Patricia Schneider-Marin: Was machen wir mit diesen? Asu deru-Wert-berechnung ausschließen?
Note on B8: Patricia Schneider-Marin: Was machen wir mit diesen? Asu deru-Wert-berechnung ausschließen?
Note on B9: Patricia Schneider-Marin: Was machen wir mit diesen? Asu deru-Wert-berechnung ausschließen?
Note on B75: Patricia Schneider-Marin: Was machen wir mit diesen? Asu deru-Wert-berechnung ausschließen?
Note on B87: Patricia Schneider-Marin: Was machen wir mit diesen? Asu deru-Wert-berechnung ausschließen?

## 4108
DIN 4108-4:2017-03 Tabelle 1 — Bemessungswerte der Wärmeleitfähigkeit und Richtwerte der Wasserdampf-Diffusionswiderstandszahlen
Zeile | Stoff | Rohdichte [kg/m³] | Bemessungswert der Wärmeleitfähigkeit [W/(m*K)] | Richtwert der Wasserdampf-Diffusionswiderstandszahl
1 | Putze, Mörtel und Estriche
1.1 | Putze |  | 0.6613333
1.1.1 | Putzmörtel aus Kalk, Kalkzement und hydraulischem Kalk | (1800) | 1 | 15/35
1.1.2 | Gipsputzmörtel | (1400) | 0.7 | 10
| Leichtputz |  | 0.3966667
1.1.3 | Leichtputz | < 1300 | 0.56 | 15/20
1.1.4 | Leichtputz | ≤ 1000 | 0.38 | 15/20
1.1.5 | Leichtputz | ≤ 700 | 0.25 | 15/20
1.1.6 | Gipsputz ohne Zuschlag | (1200) | 0.51 | 10
1.1.7 | Kunstharzputz | (1100) | 0.7 | 50/200
1.2 | Mauermörtel |  | 1.026071
1.2.1 | Zementmörtel | (2 000) | 1.6 | 15/35
1.2.2 | Normalmörtel NM | (1800) | 1.2 | 15/35
1.2.3 | Dünnbettmauermörtel | (1600) | 1 | 15/35
| Leichtmauermörtel |  | 0.3042857
1.2.4 | Leichtmauermörtel nach DIN EN 1996-1-1, DIN EN 1996-2 | ≤ 1000 | 0.36 | 15/35
1.2.5 | Leichtmauermörtel nach DIN EN 1996-1-1, DIN EN 1996-2 | ≤ 700 | 0.21 | 15/35
1.2.6 | Leichtmauermörtel | 250 | 0.1 | 5/20
|  | 400 | 0.14 | 5/20
|  | 700 | 0.25 | 5/20
|  | 1000 | 0.38 | 5/20
|  | 1500 | 0.69 | 5/20
1.3 | Estriche |  | 1.02125
1.3.1 | Gussasphaltestrich | (2300) | 0.9
1.3.2 | Zement-Estrich | (2000) | 1.4
1.3.3 | Calciumsulfat-Estrich (Anhydrit-Estrich) | (2100) | 1.2
| Magnesia-Estrich |  | 0.585
1.3.4 | Magnesia-Estrich | 1400 | 0.47
|  | 2300 | 0.7
2 | Beton-Bauteile
2.1 | Beton nach DIN EN 206 s. DIN EN ISO 10456
2.2 | Leichtbeton und Stahlleichtbeton |  | 0.7609091
|  | 800 | 0.39
|  | 900 | 0.44
|  | 1000 | 0.49
|  | 1100 | 0.55
|  | 1200 | 0.62
|  | 1300 | 0.7
|  | 1400 | 0.79
|  | 1500 | 0.89
|  | 1600 | 1
|  | 1800 | 1.15
|  | 2000 | 1.35
2.3 | Dampfgehärteter Porenbeton nach DIN EN 12602 |  |  |  | brauchen wir derzeit nicht
2.4 | Leichtbeton mit haufwerkporigem Gefüge |  | 0.5568384
2.4.1 | mit nichtporigen Zuschlägen nach DIN EN 12620, z. B. Kies |  | 1.07
|  | 1600 | 0.81
|  | 1800 | 1.1
|  | 2000 | 1.3
2.4.2 | mit porigen Zuschlägen nach DIN EN 13055-1, ohne Quarzsandzusatze |  | 0.5577778
|  | 600 | 0.22
|  | 700 | 0.26
|  | 800 | 0.28
|  | 1000 | 0.36
|  | 1200 | 0.46
|  | 1400 | 0.57
|  | 1600 | 0.75
|  | 1800 | 0.92
|  | 2000 | 1.2
2.4.3 | ausschließlich unter Verwendung von Naturbims |  | 0.2419286
|  | 400 | 0.12
|  | 450 | 0.13
|  | 500 | 0.1
|  | 550 | 0.16
|  | 600 | 0.18
|  | 650 | 0.19
|  | 700 | 0.2
|  | 750 | 0.22
|  | 800 | 0.24
|  | 900 | 0.27
|  | 1000 | 0.32
|  | 1100 | 0.377
|  | 1200 | 0.41
|  | 1300 | 0.47
2.4.4 | ausschließlich unter Verwendung von Blähton |  | 0.3576471
|  | 400 | 0.13
|  | 450 | 0.15
|  | 500 | 0.16
|  | 550 | 0.18
|  | 600 | 0.19
|  | 650 | 0.21
|  | 700 | 0.23
|  | 800 | 0.26
|  | 900 | 0.3
|  | 1000 | 0.35
|  | 1100 | 0.39
|  | 1200 | 0.44
|  | 1300 | 0.5
|  | 1400 | 0.55
|  | 1500 | 0.6
|  | 1600 | 0.68
|  | 1700 | 0.76
3 | Bauplatten
| Porenbeton-Bauplatten |  |  |  | brauchen wir derzeit nicht
| Wandbauplatten aus Leichtbeton |  |  |  | brauchen wir derzeit nicht
| Gips-Wandbauplatten |  | 0.4525
|  | 750 | 0.35 | 5/10
|  | 900 | 0.41 | 5/10
|  | 1000 | 0.47 | 5/10
|  | 1200 | 0.58 | 5/10
| Gipsplatten nach DIN 18180, DIN EN 520 | 800 | 0.25 | 4/10
4 | Mauerwerk, einschließlich Mörtelfugen
4.1 | Mauerwerk aus Mauerziegeln nach DIN 105-100, DIN 105-5 und DIN 105-6 bzw. Mauerziegel nach DIN EN 771-1 in Verbindung mit DIN 20000-401 |  | 0.6414286
4.1.1 | Vollklinker, Hochlochklinker, Keramikklinker |  | 1.0925
|  | 1800 | 0.81 | 50/100
|  | 2000 | 0.96 | 50/100
|  | 2200 | 1.2 | 50/100
|  | 2400 | 1.4 | 50/100
4.1.2 | Vollziegel, Hochlochziegel, Füllziegel |  | 0.8757143
|  | 1200 | 0.5
|  | 1400 | 0.58 | 5/10
|  | 1600 | 0.68 | 5/10
|  | 1800 | 0.81 | 5/10
|  | 2000 | 0.96 | 5/10
|  | 2200 | 1.2 | 5/10
|  | 2400 | 1.4 | 5/10
4.1.3 | Hochlochziegel HLzA und HLzB |  | 0.3595
|  | 550 | 0.295 | 5/10
|  | 600 | 0.305 | 5/10
|  | 650 | 0.325 | 5/10
|  | 700 | 0.335 | 5/10
|  | 750 | 0.355 | 5/10
|  | 800 | 0.365 | 5/10
|  | 850 | 0.385 | 5/10
|  | 900 | 0.395 | 5/10
|  | 950 | 0.41 | 5/10
|  | 1000 | 0.425 | 5/10
4.1.4 | Hochlochziegel HLzW |  | 0.238
|  | 550 | 0.205 | 5/10
|  | 600 | 0.215 | 5/10
|  | 650 | 0.215 | 5/10
|  | 700 | 0.225 | 5/10
|  | 750 | 0.235 | 5/10
|  | 800 | 0.245 | 5/10
|  | 850 | 0.245 | 5/10
|  | 900 | 0.255 | 5/10
|  | 950 | 0.265 | 5/10
|  | 1000 | 0.275 | 5/10
4.2 | Mauerwerk aus Kalksandsteinen nach DIN V 106 bzw. DIN EN 771-2 in Verbindung mit DIN 20000-402 |  | 1.037778
|  | 1000 | 0.5 | 5/10
|  | 1200 | 0.56 | 5/10
|  | 1400 | 0.7 | 5/10
|  | 1600 | 0.79 | 15/25
|  | 1800 | 0.99 | 15/25
|  | 2000 | 1.1 | 15/25
|  | 2200 | 1.3 | 15/25
|  | 2400 | 1.6 | 15/25
|  | 2600 | 1.8 | 15/25
4.3 | Mauerwerk aus Porenbeton-Plansteinen (PP) nach DIN EN 771-4 in Verbindung mit DIN 20000-404
|  | 350 | 0.11 | 5/10
|  | 400 | 0.13 | 5/10
|  | 450 | 0.15 | 5/10
|  | 500 | 0.16 | 5/10
|  | 550 | 0.18 | 5/10
|  | 600 | 0.19 | 5/10
|  | 650 | 0.21 | 5/10
|  | 700 | 0.22 | 5/10
|  | 750 | 0.24 | 5/10
|  | 800 | 0.25 | 5/10
4.4 | Mauerwerk aus Betonsteinen
4.4.1 | Hohlblöcke (Hbl) nach DIN V 18151-100, Gruppe 1e
|  | 450 | 0.2166667 | 5/10
|  | 500 | 0.2366667 | 5/10
|  | 550 | 0.2466667 | 5/10
|  | 600 | 0.26 | 5/10
|  | 650 | 0.2766667 | 5/10
|  | 700 | 0.2966667 | 5/10
|  | 800 | 0.3266667 | 5/10
|  | 900 | 0.3633333 | 5/10
|  | 1000 | 0.45 | 5/10
|  | 1200 | 0.53 | 5/10
|  | 1400 | 0.65 | 5/10
|  | 1600 | 0.74 | 5/10
4.4.2 | Hohlblöcke (Hbl) nach DIN V 18151-100 und Hohlwandplatten nach DIN 18148, Gruppe 2
|  | 450 | 0.2433333 | 5/10
|  | 500 | 0.26 | 5/10
|  | 550 | 0.28 | 5/10
|  | 600 | 0.29 | 5/10
|  | 650 | 0.31 | 5/10
|  | 700 | 0.3266667 | 5/10
|  | 800 | 0.37 | 5/10
|  | 900 | 0.41 | 5/10
|  | 1000 | ≤ 0,50 | 5/10
|  | 1200 | ≤ 0,56 | 5/10
|  | 1400 | ≤ 0,70 | 5/10
|  | 1600 | 0.76 | 5/10
4.4.3 | Vollblöcke (Vbl, S-W) nach DIN V 18152-100
|  | 450 | 0.16 | 5/10
|  | 500 | 0.1733333 | 5/10
|  | 550 | 0.1833333 | 5/10
|  | 600 | 0.1933333 | 5/10
|  | 650 | 0.2033333 | 5/10
|  | 700 | 0.2166667 | 5/10
|  | 800 | 0.2366667 | 5/10
|  | 900 | 0.27 | 5/10
|  | 1000 | 0.2966667 | 5/10
4.4.4 | Vollblöcke (Vbl) und Vbl-S nach DIN V 18152-100 aus Leichtbeton mit anderen leichten Zuschlägen als Naturbims und Blähton
|  | 450 | 0.2433333 | 5/10
|  | 500 | 0.2533333 | 5/10
|  | 550 | 0.2633333 | 5/10
|  | 600 | 0.2733333 | 5/10
|  | 650 | 0.2833333 | 5/10
|  | 700 | 0.2933333 | 5/10
|  | 800 | 0.3166667 | 5/10
|  | 900 | 0.3433333 | 5/10
|  | 1000 | 0.37 | 5/10
|  | 1200 | 0.49 | 5/10
|  | 1400 | 0.57 | 5/10
|  | 1600 | 0.62 | 5/10
|  | 1800 | 0.68 | 5/10
|  | 2000 | 0.74 | 5/10
4.4.5 | Vollsteine (V) nach DIN V 18152-100
|  | 450 | 0.2466667 | 5/10
|  | 500 | 0.2566667 | 5/10
|  | 550 | 0.27 | 5/10
|  | 600 | 0.28 | 5/10
|  | 650 | 0.29 | 5/10
|  | 700 | 0.3033333 | 5/10
|  | 800 | 0.34 | 5/10
|  | 900 | 0.37 | 5/10
|  | 1000 | 0.4 | 5/10
|  | 1200 | 0.54 | 5/10
|  | 1400 | 0.63 | 5/10
|  | 1600 | 0.74 | 10/15
|  | 1800 | 0.87 | 10/15
|  | 2000 | 0.99 | 10/15
4.4.6 | Mauersteine nach DIN V 18153-100 aus Beton bzw. DIN EN 771-3 in Verbindung mit DIN V 20000-403
|  | 800 | 0.6 | 5/15
|  | 900 | 0.65 | 5/15
|  | 1000 | 0.7 | 5/15
|  | 1200 | 0.8 | 5/15
|  | 1400 | 0.9 | 20/30
|  | 1600 | 1 | 20/30
|  | 1800 | 1.1 | 20/30
|  | 2000 | 1.3 | 20/30
|  | 2200 | 1.6 | 20/30
|  | 2400 | 2 | 20/30
5 | Wärmedämmstoffe |  | Bemessungswert
5.1 | Mineralwolle (MW) nach DIN EN 13162a |  | 0.035 |  | typischer Wert
|  |  | 0,031 min | 1
|  |  | 0,052 max | 1
5.2 | Expandierter Polystyrolschaum (EPS) nach DIN EN 13163a |  | 0.035 |  | typischer Wert
|  |  | 0,031 min | 20/100
|  |  | 0,052 max | 20/100
5.3 | Extrudierter Polystyrolschaum (XPS) nach DIN EN 13164a |  | 0.0345 |  | typischer Wert
|  |  | 0,023 min | 80/250
|  |  | 0,046 max | 80/250
5.4 | Polyurethan-Hartschaum (PU) nach DIN EN 13165a |  | 0.024 |  | typischer Wert (s. wecobis)
|  |  | 0,021 min | 40/200
|  |  | 0,041 max | 40/200
5.5 | Phenolharz-Hartschaum (PF) nach DIN EN 13166a |  | 0.0285
|  |  | 0,021 min | 10/60
|  |  | 0,036 max | 10/60
5.6 | Schaumglas (CG) nach DIN EN 13167a |  | 0.0475
|  |  | 0,038 min | f
|  |  | 0,057 max | f
5.7 | Holzwolle-Leichtbauplatten nach DIN EN 13168
5.7.1 | Holzwolle-Platten (WW)b |  | 0.084
|  |  | 0,063 min | 2/5
|  |  | 0,105 max | 2/5
5.7.2 | Holzwolle-Mehrschichtplatten nach DIN EN 13168 (WW-C) Für die Berechnung des Bemessungswertes des Wärmedurchlasswiderstandes müssen die einzelnen Bemessungswerte der Wärmedurchlasswiderstände der Schichten addiert werden
mit expandiertem Polystyrolschaum (EPS) nach DIN EN 13163a
|  |  | 0,031 min | 20/50
|  |  | 0,052 max | 20/50
mit Mineralwolle (MW) nach DIN EN 13162a
|  |  | 0,031 min | 1
|  |  | 0,052 max | 1
Holzwolledeckschicht(en) nach DIN EN 13168d
|  |  | 0.12 | 2/5
|  |  | 0.13 | 2/5
|  |  | 0.14 | 2/5
|  |  | 0.16 | 2/5
|  |  | 0.17 | 2/5
5.8 | Blähperlit (EPB) nach DIN EN 13169a |  | 0.059
|  |  | 0,046 min | 5
|  |  | 0,072 max | 5
5.9 | Expandierter Kork (ICB) nach DIN EN 13170e |  | 0.0585
|  |  | 0,049 min | 5/10
|  |  | 0,068 max | 5/10
5.10 | Holzfaserdämmstoff (WF) nach DIN EN 13171b |  | 0.0485
|  |  | 0,034 min | 3/5
|  |  | 0,063 max | 3/5
5.11 | Wärmedämmputz
| Wärmedämmputz nach DIN EN 998-1 der Kategorie T 1 |  | 0.12 | 5/20
| Wärmedämmputz nach DIN EN 998-1 der Kategorie T 2 |  | 0.14 | 5/20
5.12 | Wärmedämmstoff aus Polyurethan (PUR)- und Polyisocyanurat (PIR)-Spritzschaum nach DIN EN 14315-1c |  | 0.0335
0,023 min
0,044 max
5.13 | Wärmedämmung aus Produkten mit expandiertem Perlite (EP) nach DIN EN 14316-1a
0,041 min
0,062 max
5.14 | Selbsttragende Sandwich-Elemente mit beidseitigen Metalldeckschichten nach DIN EN 14509a, g
0,021 min
0,048 max
5.15 | An der Verwendungsstelle hergestellte Wärmedämmung aus Blähton-Leichtzuschlagstoffen (LWA) nach DIN EN 14063-1b
0,095 min
0,14 max
5.16 | An der Verwendungsstelle hergestellte Wärmedämmung mit Produkten aus expandiertem Vermiculit (EV) nach DIN EN 14317-1d
0,062 min
0,096 max
5.17 | An der Verwendungsstelle hergestellte Wärmedämmung aus Mineralwolle (MW) nach DIN EN 14064-1a
0,033 min
0,052 max
5.18 | Werkmäßig hergestellte Produkte aus Polyethylenschaum (PEF) nach DIN EN 16069 d
0,042 min
0,072 max
5.19 | An der Verwendungsstelle hergestellter Wärmedämmstoff aus dispensiertem Polyurethan (PUR)- und Polyisocyanurat (PIR)-Hartschaum nach DIN EN 14318-1c
0,023 min
0,044 max
6 | Holz- und Holzwerkstoffe |  | Siehe DIN EN ISO 10456
7 | Beläge, Abdichtstoffe und Abdichtungsbahnen
7.1 | Fußbodenbeläge
7.2 | Abdichtstoffe
7.2.1 | Asphaltmastix, Dicke d ≥ 7 mm | (2000) | 0.7 | d
7.3 | Dachbahnen, Dachabdichtungsbahnen
7.3.1 | Bitumenbahnen nach DIN EN 13707 | (1200) | 0.17 | 20000
7.3.2 | Nackte Bitumenbahnen nach DIN 52129 | (1200) | 0.17 | 20000
7.4 | Folien
7.4.1 | PTFE-Folien, Dicke d ≥ 0,05 mm |  |  | 10000
7.4.2 | PA-Folie, Dicke d ≥ 0,05 mm |  |  | 50000
7.4.3 | PP-Folie, Dicke d ≥ 0,05 mm |  |  | 1000
8 | Sonstige gebräuchliche Stoffe
8.1 | Lose Schüttungen, abgedeckt |  | 0.3069444
8.1.1 | aus porigen Stoffen: |  | 0.1708333
| Korkschrot, expandiert | (≤ 200) | 0.055 | 3
| Hüttenbims | (≤ 600) | 0.13 | 3
| Blähschiefer | (≤ 400) | 0.16 | 3
| Bimskies | (≤ 1000) | 0.19 | 3
| Schaumlava | (≤ 1200) | 0.22 | 3
|  | (≤ 1500) | 0.27 | 3
8.1.2 | aus Polystyrolschaumstoff-Partikeln | (15) | 0.05 | 3
8.1.3 | aus Sand, Kies, Splitt (trocken) | (1800) | 0.7 | 3
8.2 | Fliesen, Keramik, Porzellan |  | Siehe DIN EN ISO 10456
8.3 | Glas |  | Siehe DIN EN ISO 10456
8.4 | Natursteine |  | Siehe DIN EN ISO 10456
8.5 | Lehmbaustoffe |  | 0.4745455
|  | 500 | 0.14 | 5/10
|  | 600 | 0.17 | 5/10
|  | 700 | 0.21 | 5/10
|  | 800 | 0.25 | 5/10
|  | 900 | 0.3 | 5/10
|  | 1000 | 0.35 | 5/10
|  | 1200 | 0.47 | 5/10
|  | 1400 | 0.59 | 5/10
|  | 1600 | 0.73 | 5/10
|  | 1800 | 0.91 | 5/10
|  | 2000 | 1.1 | 5/10
8.6 | Böden, naturfeucht |  | siehe DIN EN ISO 10456
8.7 | Keramik und Glasmosaik |  | siehe DIN EN ISO 10456
8.8 | Metalle |  | siehe DIN EN ISO 10456

## 10456
DIN EN ISO 10456:2010-05 Tabelle 3 — Wärmeschutztechnische Bemessungswerte für Baustoffe, die gewöhnlich bei Gebäuden zur Anwendung kommen
Stoffgruppe oder Anwendung | Rohdichte [kg/m³] | Bemessungswert der Wärmeleitfähigkeit [W/(m*K)] | Spezifische Wärme-speicher-kapazität [J/(kg*K)] | Wasserdampf-Diffusionswiderstandszahl trocken | Wasserdampf-Diffusionswiderstandszahl feucht | Anmerkungen
Asphalt | 2100 | 0.7 | 1000 | 50000 | 50000
Bitumen |  | 0.2
als Stoff | 1050 | 0.17 | 1000 | 50000 | 50000
Membran/Bahn | 1100 | 0.23 | 1000 | 50000 | 50000
Beton |  | 1.825 |  |  |  | Mittelwert macht nicht wirklich Sinn, hier können wir mit den Unterebene-Werten rechnen
mittlere Rohdichte | 1800 | 1.15 | 1000 | 100 | 60
| 2000 | 1.35 | 1000 | 100 | 60
| 2200 | 1.65 | 1000 | 120 | 70
hohe Rohdichte | 2400 | 2 | 1000 | 130 | 80
armiert (mit 1 % Stahl) | 2300 | 2.3 | 1000 | 130 | 80
armiert (mit 2 % Stahl) | 2400 | 2.5 | 1000 | 130 | 80
Fußbodenbeläge |  | 0.1083333
Gummi | 1200 | 0.17 | 1400 | 10000 | 10000
Kunststoff | 1700 | 0.25 | 1400 | 10000 | 10000
Unterlagen, poröser Gummi oder Kunststoff | 270 | 0.1 | 1400 | 10000 | 10000
Filzunterlage | 120 | 0.05 | 1300 | 20 | 15
Wollunterlage | 200 | 0.06 | 1300 | 20 | 15
Korkunterlage | < 200 | 0.05 | 1500 | 20 | 10
Korkfliesen | > 400 | 0.065 | 1500 | 40 | 20
Teppich/Teppichböden | 200 | 0.06 | 1300 | 5 | 5
Linoleum | 1200 | 0.17 | 1400 | 1000 | 800
Gase | [5 empty] | brauchen wir derzeit nicht
Glas |  | 1.2
Natronglas (einschließlich Floatglas) | 2500 | 1 | 750 | ∞ | ∞
Quarzglas | 2200 | 1.4 | 750 | ∞ | ∞
Glasmosaik | 2000 | 1.2 | 750 | ∞ | ∞
Wasser
Metalle |  | 101.7 |  |  |  | Mittelwert macht nicht wirklich Sinn, hier können wir mit den Unterebene-Werten rechnen
Aluminiumlegierungen | 2800 | 160 | 880 | ∞ | ∞
Bronze | 8700 | 65 | 380 | ∞ | ∞
Messing | 8400 | 120 | 380 | ∞ | ∞
Kupfer | 8900 | 380 | 380 | ∞ | ∞
Gusseisen | 7500 | 50 | 450 | ∞ | ∞
Blei | 11300 | 35 | 130 | ∞ | ∞
Stahl | 7800 | 50 | 450 | ∞ | ∞
nichtrostender Stahl , austenitisch oder austenitisch-ferritisch | 7900 | 17 | 500 | ∞ | ∞
nichtrostender Stahlb, ferritisch oder martensitisch | 7900 | 30 | 460 | ∞ | ∞
Zink | 7200 | 110 | 380 | ∞ | ∞
Massive Kunststoffe | [5 empty] | brauchen wir derzeit nicht (außer vielleicht PU)
Polyurethan (PU) | 1200 | 0.25 | 1800 | 6000 | 6000
Gummi | [5 empty] | brauchen wir derzeit nicht
Dichtungsstoffe, Dichtungen und wärmetechnische Trennungen | [5 empty] | brauchen wir derzeit nicht
Gips |  | 0.3675 |  |  |  | nur Gips
Gips | 600 | 0.18 | 1000 | 10 | 4
| 900 | 0.3 | 1000 | 10 | 4
| 1200 | 0.43 | 1000 | 10 | 4
| 1500 | 0.56 | 1000 | 10 | 4
Gipskartonplatte |  | 0.23 |  |  |  | nur Gipskartonplatte
| 700 | 0.21 | 1000 | 10 | 4
| 900 | 0.25 | 1000 | 10 | 4
Putze und Mörtel | [5 empty] | Überschneidung und Widerspruch zu DIN 4108?
Gipsdämmputz | 600 | 0.18 | 1000 | 10 | 6
Gipsputz | 1000 | 0.4 | 1000 | 10 | 6
| 1300 | 0.57 | 1000 | 10 | 6
Gips, Sand | 1600 | 0.8 | 1000 | 10 | 6
Kalk, Sand | 1600 | 0.8 | 1000 | 10 | 6
Zement, Sand | 1800 | 1 | 1000 | 10 | 6
Erdreich | [5 empty] | brauchen wir derzeit nicht
Gestein |  | 2.10625 |  |  |  | nur Naturstein im Durchschnitt
Kristalliner Naturstein |  | 3.5
Sediment-Naturstein |  | 2.3
leichter Sediment-Naturstein |  | 0.85
poröses Gestein, z.B. Lava |  | 0.55
Basalt |  | 3.5
Gneis |  | 3.5
Granit |  | 2.8
Marmor |  | 3.5
Schiefer |  | 2.2
Kalkstein, extra weich |  | 0.85
Kalkstein, weich |  | 1.1
Kalkstein, mittelhart |  | 1.4
Kalkstein, hart |  | 3.5
Kalkstein, extra hart |  | 2.2
Sandstein (Quarzit) |  | 0.85
Naturbims |  | 1.1
Kunststein |  | 1.4
Dachziegelsteine |  | 1.25
Ton | 2000 | 1 | 800 | 40 | 30
Beton | 2100 | 1.5 | 1000 | 100 | 60
Platten |  | 0.75
Keramik / Porzellan | 2300 | 1.3 | 840 |  | ∞
Kunststoff | 1000 | 0.2 | 1000 | 10000 | 10000
Nutzholz |  | 0.1433333
| 450 | 0.12 | 1600 | 50 | 20
| 500 | 0.13 | 1600 | 50 | 20
| 700 | 0.18 | 1600 | 200 | 50
Holzwerkstoffe |  | 0.1461538 |  |  |  | Mittelwert macht nicht wirklich Sinn, hier können wir mit den Unterebene-Werten rechnen
Sperrholze |  | 0.1575
| 300 | 0.09 | 1600 | 150 | 50
| 500 | 0.13 | 1600 | 200 | 70
| 700 | 0.17 | 1600 | 220 | 90
| 1000 | 0.24 | 1600 | 250 | 110
zementgebundene Spanplatten | 1200 | 0.23 | 1500 | 50 | 30
Spanplatten |  | 0.1375
| 300 | 0.1 | 1700 | 50 | 10
| 600 | 0.14 | 1700 | 50 | 15
| 900 | 0.18 | 1700 | 50 | 20
OSB-Platten | 650 | 0.13 | 1700 | 50 | 30
Holzfaserplatten, einschließlich MDF |  | 0.1225
| 250 | 0.07 | 1700 | 5 | 3
| 400 | 0.1 | 1700 | 10 | 5
| 600 | 0.14 | 1700 | 20 | 12
| 800 | 0.18 | 1700 | 30 | 20

## fnr
Fachverband nachwachsende Rohstoffe
Wärmedämmstoffe aus nachwachsenden Rohstoffen | Wärmeleitfähigkeit [W/(m*K)]
Flachsmatten | 0.039
Hanf (Stopfwolle) | 0.045
Hanfjute | 0.043
Hanfmatten | 0.043
Holzfaser (lose) | 0.04
Holzfasermatten | 0.038
Holzfaserplatten | 0.04
Holzspäne | 0.045
Holzwolleplatten | 0.09
Jutematten | 0.039
Korkplatte (exp.) | 0.04
Korklehmplatte | 0.08
Schafwolle | 0.036
Schilfplatten | 0.065
Seegras | 0.045
Strohballen | 0.052
Stroheinblasdämmung | 0.043
Zelluloseflocken | 0.039
Zelluloseplatten | 0.042
Polystrol (exp.) | 0.035
Steinwolleplatten | 0.035

## klimahaus
Klimahaus
Wärmeleitfähigkeit [W/(m*K)]
Baumwolle | 0.04
Blähglimmer (expandiertes Vermiculit) | 0.07
Blähton | 0.09
Expandiertes Polyäthylen | 0.04
Expandiertes Polystyrol | 0.04
Extrudiertes Polystyrol | 0.035
Flachs | 0.04
Glaswolle | 0.04
Hanf | 0.045
Holzspäne lose | 0.05
Holzweichfaserplatten (130) | 0.04
Holzweichfaserplatten (190) | 0.045
Holzweichfaserplatten bituminiert | 0.06
Holzwolleleichtbauplatten (HWL-Platten) | 0.093
Kalzium-Silikatplatten | 0.06
Kokosfaser | 0.045
Korkschrot natur | 0.05
Korkplatten expandiert | 0.045