## LCI_BSH_sond_20120606
Brettschichtholz - Sonderformen (Durchschnitt DE) | [6 empty] | Thünen-Institut für Holzforschung
UUID: 5ec4c2f2-b781-4834-a588-1b1b546e39ab | [6 empty] | Hamburg, 06.06.2012
Deklarierte Einheit |  | SACHBILANZ
Bestandteile | Menge [kg/m³] | Input |  |  | Output
Holzanteil | 442.59 | Fluss | Menge | Einheit | Fluss | Menge | Einheit
davon Kohlenstoff | 221.3 | Holzrohstoffe |  |  | Produkte
Wasser | 53.11 | Rundholz in Rinde | 0.235 | m³ | Brettschichtholz, Sonderformen | 1 | m³
Melamin-Harnstoff-Formaldehyd Bindemittel | 11.18 | Schnittholz, waldfrisch | 0.845 | m³ | Nebenprodukte | 0.645 | m³
Phenol-Resorzin-Bindemittel | 1.49 | Schnittholz, kammergetrocknet | 0.565 | m³ | Emissionen aus
1 Komponenten Polyurethan Bindemittel | 0.05 | Strom | 128.29 | kWh | Verbrennung Brennstoffe | Rüter und Diederichs (2012)
|  | Brennstoffe |  |  | Abbinden der Klebstoffe
|  | Erdgas | 5.418 | MJ | Verbrennung Diesel in Kraftprozess
DICHTE | 508.42 | Heizöl leicht | 1.217 | MJ | Sonstiges
|  | Altholz | 175.994 | MJ | Abfälle | 0.364 | kg
|  | IRH Zukauf | 253.457 | MJ | Asche | Rüter und Diederichs (2012)
|  | IRH eigene Produktion | 1624.543 | MJ | Abwasser /teilw.als Emission in Luft | 41.551 | kg
|  | Rinde eigene Produktion | 113.352 | MJ
Betriebsmittel
|  | Diesel | 1.828 | kg
|  | Maschinenöl | 0.11 | kg
|  | Schneidstoffe | 0.023 | kg
|  | Reinigungsmittel | 0.015 | kg
|  | Reifen | 0.19 | kg
|  | Trinkwasser | 0.021 | kg
|  | Oberflächenwasser | 41.53 | kg
|  | Motoröl | 0.026 | kg
Bindemittel
|  | Melamin Harnstoff Formaldehyd Bindemittel | 11.182 | kg
|  | Phenol Resorzin Formaldehyd Bindemittel | 1.492 | kg
|  | Polyurethan Bindemittel | 0.054 | kg