## LCI_BSH_stand_20120606
Brettschichtholz - Standardformen (Durchschnitt DE) | [6 empty] | Thünen-Institut für Holzforschung
UUID: 80b2aa77-2366-4f35-bc9e-f435c53bcf77 | [6 empty] | Hamburg, 06.06.2012
Deklarierte Einheit |  | SACHBILANZ
Bestandteile | Menge [kg/m³] | Input |  |  | Output
Holzanteil | 444.91 | Fluss | Menge | Einheit | Fluss | Menge | Einheit
davon Kohlenstoff | 222.46 | Holzrohstoffe |  |  | Produkte
Wasser | 53.39 | Rundholz in Rinde | 0.306 | m³ | Brettschichtholz, Standardträger | 1 | m³
Melamin-Harnstoff-Formaldehyd Bindemittel | 8.22 | Schnittholz, waldfrisch | 0.659 | m³ | Nebenprodukte | 0.403 | m³
Phenol-Resorzin-Bindemittel | 0.29 | Schnittholz, kammergetrocknet | 0.438 | m³ | Emissionen aus
1 Komponenten Polyurethan Bindemittel | 0.29 | Strom | 88.619 | kWh | Verbrennung Brennstoffe | Rüter und Diederichs (2012)
Emulsion-Polymer-Isocyanat-Bindemittel | 0.001 | Brennstoffe |  |  | Abbinden der Klebstoffe
|  | Erdgas | 6.663 | MJ | Verbrennung Diesel in Kraftprozess
DICHTE | 507.101 | Heizöl leicht | 19.377 | MJ | Sonstiges
|  | andere (auch Pflanzenöle) | 95.02 | MJ | Abfälle | 0.28 | kg
|  | Altholz | 19.778 | MJ | Asche | Rüter und Diederichs (2012)
|  | IRH Zukauf | 58.198 | MJ | Abwasser /teilw.als Emission in Luft | 34.59 | kg
|  | IRH eigene Produktion | 1178.068 | MJ
|  | Rinde eigene Produktion | 50.401 | MJ
Betriebsmittel
|  | Diesel | 1.105 | kg
|  | Maschinenöl | 0.069 | kg
|  | Schneidstoffe | 0.018 | kg
|  | Reinigungsmittel | 0.027 | kg
|  | Reifen | 0.134 | kg
|  | Trinkwasser | 0.024 | kg
|  | Oberflächenwasser | 34.567 | kg
|  | Motoröl | 0.033 | kg
Bindemittel
|  | Melamin Harnstoff Formaldehyd Bindemittel | 8.722 | kg
|  | Phenol Resorzin Formaldehyd Bindemittel | 0.325 | kg
|  | Polyurethan Bindemittel | 0.415 | kg
|  | Emulsion-Polymer-Isocyanat | 0.001 | kg