## LCI_Balkenschichth_20120606
Balkenschichtholz (Durchschnitt DE) | [6 empty] | Thünen-Institut für Holzforschung
UUID: c54d3ce4-acc2-44f5-9845-65995abbabb2 | [6 empty] | Hamburg, 06.06.2012
Deklarierte Einheit |  | SACHBILANZ
Bestandteile | Menge [kg/m³] | Input |  |  | Output
Holzanteil | 442.28 | Fluss | Menge | Einheit | Fluss | Menge | Einheit
davon Kohlenstoff | 221.14 | Holzrohstoffe |  |  | Produkte
Wasser | 53.07 | Rundholz in Rinde | 0.389 | m³ | Balkenschichtholz | 1 | m³
Melamin-Harnstoff-Formaldehyd Bindemittel | 3.279 | Schnittholz, waldfrisch | 0.438 | m³ | Nebenprodukte | 0.547 | m³
Phenol-Resorzin-Bindemittel | 0.154 | Schnittholz, kammergetrocknet | 0.72 | m³ | Emissionen aus
1 Komponenten Polyurethan Bindemittel | 1.547 | Strom | 97.744 | kWh | Verbrennung Brennstoffe | Rüter und Diederichs (2012)
Emulsion-Polymer-Isocyanat | 0.026 | Brennstoffe |  |  | Abbinden der Klebstoffe
|  | Erdgas | 65.578 | MJ | Verbrennung Diesel in Kraftprozess
DICHTE | 500.356 | Heizöl leicht | 10.571 | MJ | Sonstiges
|  | andere (auch Pflanzenöle) | 49.823 | MJ | Abfälle | 0.275 | kg
|  | Altholz | 97.772 | MJ | Asche | Rüter und Diederichs (2012)
|  | IRH eigene Produktion | 911.632 | MJ | Abwasser /teilw.als Emission in Luft | 29.975 | kg
|  | Rinde eigene Produktion | 116.197 | MJ
Betriebsmittel
|  | Diesel | 1.217 | kg
|  | Maschinenöl | 0.101 | kg
|  | Schneidstoffe | 0.019 | kg
|  | Reinigungsmittel | 0.019 | kg
|  | Reifen | 0.123 | kg
|  | Trinkwasser | 0.02 | kg
|  | Oberflächenwasser | 29.955 | kg
|  | Motoröl | 0.013 | kg
Bindemittel
|  | Melamin Harnstoff Formaldehyd Bindemittel | 3.279 | kg
|  | Phenol Resorzin Formaldehyd Bindemittel | 0.154 | kg
|  | Polyurethan Bindemittel | 1.547 | kg
|  | Emulsion-Polymer-Isocyanat | 0.026 | kg