## LCI_Brettsperr_20120606
Brettsperrholz (Durchschnitt DE) | [6 empty] | Thünen-Institut für Holzforschung
UUID: ebe130e8-3319-4ec2-ac2d-93e4777a58dd | [6 empty] | Hamburg, 06.06.2012
Deklarierte Einheit |  | SACHBILANZ
Bestandteile | Menge [kg/m³] | Input |  |  | Output
Holzanteil | 430.23 | Fluss | Menge | Einheit | Fluss | Menge | Einheit
davon Kohlenstoff | 215.12 | Holzrohstoffe |  |  | Produkte
Wasser | 51.63 | Rundholz in Rinde | 0.633 | m³ | Brettsperrholz | 1 | m³
Melamin-Harnstoff-Formaldehyd Bindemittel | 3.983 | Schnittholz, kammergetrocknet | 0.955 | m³ | Nebenprodukte | 0.588 | m³
Phenol-Resorzin-Bindemittel | 3.382 | Strom | 101.776 | kWh | Emissionen aus
Emulsion-Polymer-Isocyanat | 0.189 | Brennstoffe |  |  | Verbrennung Brennstoffe | Rüter und Diederichs (2012)
|  | andere (auch Pflanzenöle) | 1.167 | MJ | Abbinden der Klebstoffe
DICHTE | 489.414 | IRH eigene Produktion | 811.319 | MJ | Verbrennung Diesel in Kraftprozess
|  | Rinde eigene Produktion | 33.561 | MJ | Sonstiges
|  | Betriebsmittel |  |  | Abfälle | 0.435 | kg
|  | Diesel | 1.809 | kg | Asche | Rüter und Diederichs (2012)
|  | Maschinenöl | 0.333 | kg | Abwasser /teilw.als Emission in Luft | 114.477 | kg
|  | Schneidstoffe | 0.017 | kg
|  | Reinigungsmittel | 0.016 | kg
|  | Reifen | 0.061 | kg
|  | Trinkwasser | 88.99 | kg
|  | Oberflächenwasser | 25.487 | kg
|  | Motoröl | 0.025 | kg
Bindemittel
|  | Melamin Harnstoff Formaldehyd Bindemittel | 3.983 | kg
|  | Polyurethan Bindemittel | 3.382 | kg
|  | Emulsion-Polymer-Isocyanat | 0.189 | kg