## LCI_Funiersperr_20120606
Funiersperrholz (Durchschnitt DE) | [6 empty] | Thünen-Institut für Holzforschung
UUID: d4fa7fea-4830-4db6-9615-f71e369fcbe5 | [6 empty] | Hamburg, 06.06.2012
Deklarierte Einheit |  | SACHBILANZ
Bestandteile | Menge [kg/m³] | Input |  |  | Output
Holzanteil | 680 | Fluss | Menge | Einheit | Fluss | Menge | Einheit
davon Kohlenstoff | 340 | Holzrohstoffe |  |  | Produkte
Wasser | 54.4 | Rundholz in Rinde | 2.268 | m³ | Furniersperrholz | 1 | m³
Harnstoff-Formaldehyd Bindemittel | 89.53 | Strom | 533.995 | kWh | Nebenprodukte | 1.261 | m³
|  | Brennstoffe |  |  | Emissionen aus
DICHTE | 823.93 | Heizöl leicht | 73.017 |  | Verbrennung Brennstoffe | Rüter und Diederichs (2012)
|  | IRH eigene Produktion | 11572.983 | MJ | Abbinden der Klebstoffe
|  | Betriebsmittel |  |  | Verbrennung Diesel in Kraftprozess
|  | Diesel | 0.084 | kg | Sonstiges
|  | Schmierstoffe | 0.242 | kg | Abfälle | 0.655 | kg
|  | Metalle | 0.116 | kg | Asche | Rüter und Diederichs (2012)
|  | Trinkwasser | 124.094 | kg | Abwasser /teilw.als Emission in Luft | 10756.109 | kg
|  | Schleifbänder | 0.274 | kg
|  | Oberflächenwasser | 10632.015 | kg
|  | Reifen | 0.022 | kg
Bindemittel
|  | Harnstoff Formaldehyd Bindemittel | 89.53 | kg