## LCI_HDF_20120606
Hochdichte Faserplatte (Durchschnitt DE) | [6 empty] | Thünen-Institut für Holzforschung
UUID: c453b2c1-0081-41e6-82fb-bc7be01105e9 | [6 empty] | Hamburg, 06.06.2012
Deklarierte Einheit |  | SACHBILANZ
Bestandteile | Menge [kg/m³] | Input |  |  | Output
Holzanteil | 669.33 | Fluss | Menge | Einheit | Fluss | Menge | Einheit
davon Kohlenstoff | 334.67 | Holzrohstoffe |  |  | Produkte
Wasser | 61.67 | Industrieholz | 0.254 | t (atro) | Hochdichte Faserplatte (HDF) | 1 | m³
Harnstoff-Formaldehyd-Bindemittel | 113.28 | Hackschnitzel | 0.614 | t (atro) | Reststoffe | 0.1999 | t (atro)
Paraffine (Hydrophobierung) | 5.64 | Strom | 301.062 | kWh | Emissionen aus
|  | Brennstoffe |  |  | Verbrennung Brennstoffe | Rüter und Diederichs (2012)
DICHTE | 849.92 | Erdgas | 2.464 | MJ | Abbinden der Klebstoffe
|  | Heizöl leicht | 34.683 | MJ | Verbrennung Diesel in Kraftprozess
|  | Altholz | 5883.355 | MJ | Sonstiges
|  | IRH eigene Produktion | 3700.988 | MJ | Abfälle | 0.414 | kg
|  | Betriebsmittel |  |  | Asche | Rüter und Diederichs (2012)
|  | Diesel | 0.675 | kg | Abwasser /teilw.als Emission in Luft | 1107.2 | kg
|  | Schmierstoffe | 0.26 | kg
|  | Metalle | 0.03 | kg
|  | Trinkwasser | 59.2 | kg
|  | Schleifbänder | 0.104 | kg
|  | Oberflächenwasser | 1048
|  | Reifen | 0.02 | kg
Bindemittel
|  | Harnstoff Formaldehyd Bindemittel | 113.278 | kg
|  | Hydrophobierung | 5.641 | kg