## LCI_MDF_20120606
Mitteldichte Faserplatte (Durchschnitt DE) | [6 empty] | Thünen-Institut für Holzforschung
UUID: dc8df8d5-c8df-4096-b54e-9fd2e14389c8 | [6 empty] | Hamburg, 06.06.2012
Deklarierte Einheit |  | SACHBILANZ
Bestandteile | Menge [kg/m³] | Input |  |  | Output
Holzanteil | 590.3 | Fluss | Menge | Einheit | Fluss | Menge | Einheit
davon Kohlenstoff | 295.15 | Holzrohstoffe |  |  | Produkte
Wasser | 46.95 | Industrieholz | 0.414 | t (atro) | Mitteldichte Faserplatte (MDF) | 1 | m³
Harnstoff-Formaldehyd-Bindemittel | 95.59 | Hackschnitzel | 0.399 | t (atro) | Reststoffe | 0.222 | t (atro)
Paraffine (Hydrophobierung) | 4.66 | Strom | 297.637 | kWh | Emissionen aus
|  | Brennstoffe |  |  | Verbrennung Brennstoffe | Rüter und Diederichs (2012)
DICHTE | 737.5 | Erdgas | 1.942 | MJ | Abbinden der Klebstoffe
|  | Heizöl leicht | 70.298 | MJ | Verbrennung Diesel in Kraftprozess
|  | Altholz | 3843.028 | MJ | Sonstiges
|  | IRH eigene Produktion | 3462.318 | MJ | Abfälle | 0.414 | kg
|  | Betriebsmittel |  |  | Asche | Rüter und Diederichs (2012)
|  | Diesel | 0.791 | kg | Abwasser /teilw.als Emission in Luft | 1107.2 | kg
|  | Schmierstoffe | 0.26 | kg
|  | Metalle | 0.03 | kg
|  | Trinkwasser | 59.2 | kg
|  | Schleifbänder | 0.104 | kg
|  | Oberflächenwasser | 1048
|  | Reifen | 0.02 | kg
Bindemittel
|  | Harnstoff Formaldehyd Bindemittel | 95.591 | kg
|  | Paraffine (Hydrophobierung) | 4.657 | kg
Zusätze
|  | Hydrophobierung | 11.32 | kg