## LCI_Mehrschparkett_20120606
Mehrschichtparkett (Durchschnitt DE) | [6 empty] | Thünen-Institut für Holzforschung
UUID: 85a20106-4846-4081-bfc2-217467c7dc34 | [6 empty] | Hamburg, 06.06.2012
Deklarierte Einheit |  | SACHBILANZ
Bestandteile | Menge [kg/m²] | Input |  |  | Output
Holzanteil | 5.647 | Fluss | Menge | Einheit | Fluss | Menge | Einheit
davon Kohlenstoff | 3.854 | Holzrohstoffe |  |  | Produkte
Wasser | 0.589 | Rundholz in Rinde | 0.0061 | m³ | Mehrschichtparkett | 1 | m²
Sperrholz | 0.365 | Schnittholz trocken | 0.0074 | m³ | Nebenprodukte (Späne und Hackschnitzel) | 0.017 | m³
HDF | 1.926 | Rohfriese | 0.0036 | m³ | Emissionen aus
UF | 0.317 | Schnittholz feucht | 0.0064 | m³ | Verbrennung Brennstoffe | Rüter und Diederichs (2012)
PVAc | 0.018 | Decklamellen | 0.0002 | m³ | Abbinden der Klebstoffe
EPI | 0.007 | Verpresste Halbfertigfabrikate | 0.0008 | m³ | Verbrennung Diesel in Kraftprozess
PUR | 0.009 | Furnier | 0.0016 | m³ | Sonstiges
|  | Sperrholz | 0.0006 | m³ | Abfälle | 0.044 | kg
Flächengewicht | 8.878 | HDF | 0.0033 | m³ | Asche | Rüter und Diederichs (2012)
|  | Strom | 5.66 | kWh | Abwasser /teilw.als Emission in Luft | 31.444 | kg
|  | IRH Eigene Produktion | 153.236 | MJ
Betriebsmittel
|  | Maschinenöl | 0.0025 | kg
|  | Fette | 0.0001 | kg
|  | Schneidstoffe | 0.0009 | kg
|  | Schleifbänder | 0.0215 | kg
|  | Reinigungsmittel | 0.0021 | kg
|  | Reifen | 0.0041 | kg
|  | Motoröl | 0.0001 | kg
|  | Diesel | 0.0156 | kg
|  | Trinkwasser | 4.3426 | kg
|  | Grundwasser | 27.1018 | kg
Klebstoffe
|  | Harnstoff Formaldehyd Bindemittel | 0.317 | kg
|  | Dispersionsleim (PVAc) | 0.018 | kg
|  | EPI | 0.007 | kg
|  | Polyurethan Bindemittel | 0.009 | kg