## LCI_OSB_20120606
Oriented Strand Board (Durchschnitt DE) | [6 empty] | Thünen-Institut für Holzforschung
UUID: 13d90a8a-b691-434a-ba75-46424097f48b | [6 empty] | Hamburg, 06.06.2012
Deklarierte Einheit |  | SACHBILANZ
Bestandteile | Menge [kg/m³] | Input |  |  | Output
Holzanteil | 530.86 | Fluss | Menge | Einheit | Fluss | Menge | Einheit
davon Kohlenstoff | 265.43 | Holzrohstoffe |  |  | Produkte
Wasser | 27 | Industrieholz | 0.708 | t (atro) | Oriented Strandboard (OSB) | 1 | m³
Polymeres Diphenylmethan-diisocyanat-Bindemittel | 21.14 | Strom | 120.923 | kWh | Reststoffe | 0.178 | t (atro)
Melamin-Harnstoff-Formaldehyd Bindemittel | 9.68 | Brennstoffe |  |  | Emissionen aus
Paraffine (Hydrophobierung) | 11.32 | Erdgas | 404.146 | MJ | Verbrennung Brennstoffe | Rüter und Diederichs (2012)
|  | Heizöl leicht | 5.228 | MJ | Abbinden der Klebstoffe
DICHTE | 600 | IRH eigene Produktion | 1682.791 | MJ | Verbrennung Diesel in Kraftprozess
|  | Betriebsmittel |  |  | Sonstiges
|  | Diesel | 0.604 | kg | Abfälle | 0.199 | kg
|  | Schmierstoffe | 0.056 | kg | Asche | Rüter und Diederichs (2012)
|  | Metalle | 0.014 | kg | Abwasser /teilw.als Emission in Luft | 498.996 | kg
|  | Trinkwasser | 202.692 | kg
|  | Schleifbänder | 0.049 | kg
|  | Oberflächenwasser | 296.303 | kg
Bindemittel
|  | Melamin Harnstoff Phenol Formaldehyd Bindemittel | 9.68 | kg
|  | PMDI | 21.14 | kg
Zusätze
|  | Hydrophobierung | 11.32 | kg