## LCI_Röhrenspan_20120606
Röhrenspanplatte (Durchschnitt DE) | [6 empty] | Thünen-Institut für Holzforschung
UUID: bba9a1ca-662b-46ba-9aa7-2c4111ba1844 | [6 empty] | Hamburg, 06.06.2012
Deklarierte Einheit |  | SACHBILANZ
Bestandteile | Menge [kg/m³] | Input |  |  | Output
Holzanteil | 235.2 | Fluss | Menge | Einheit | Fluss | Menge | Einheit
davon Kohlenstoff | 117.6 | Holzrohstoffe |  |  | Produkte
Wasser | 16.32 | Industrieholz | 0.008 | t (atro) | Spanplatte, Röhrenspanplatte | 1 | m³
Harnstoff-Formaldehyd Bindemittel | 20.14 | Späne | 0.227 | t (atro) | Reststoffe | 0.05 | t (atro)
Paraffine (Hydrophobierung) | 0.34 | Strom | 35.81 | kWh | Emissionen aus
|  | Brennstoffe |  |  | Verbrennung Brennstoffe | Rüter und Diederichs (2012)
DICHTE | 272 | Erdgas | 3.928 | MJ | Abbinden der Klebstoffe
|  | Heizöl leicht | 55.498 | MJ | Verbrennung Diesel in Kraftprozess
|  | Heizöl schwer | 426.879 | MJ | Sonstiges
|  | IRH eigene Produktion | 891.142 | MJ | Abfälle | 0.345 | kg
|  | Betriebsmittel |  |  | Asche | Rüter und Diederichs (2012)
|  | Diesel | 0.3 | kg | Abwasser /teilw.als Emission in Luft | 36.828 | kg
|  | Schmierstoffe | 0.015 | kg
|  | Metalle | 0.27 | kg
|  | Trinkwasser | 36.828 | kg
|  | Schleifbänder | 0.06 | kg
Bindemittel
|  | Harnstoff Formaldehyd Bindemittel | 20.1429 | kg
Zusätze
|  | Hydrophobierung | 0.339 | kg