## LCI_Span_beschich_20120606
Spanplatte - melaminbeschichtet (Durchschnitt DE) | [6 empty] | Thünen-Institut für Holzforschung
UUID: 6c807ade-a668-4b1b-b601-cef56ade795e | [6 empty] | Hamburg, 06.06.2012
Deklarierte Einheit |  | SACHBILANZ
Bestandteile | Menge [kg/m³] | Input |  |  | Output
Holzanteil | 530.95 | Fluss | Menge | Einheit | Fluss | Menge | Einheit
davon Kohlenstoff | 265.48 | Holzrohstoffe |  |  | Produkte
Wasser | 37.17 | Industrieholz | 0.085 | t (atro) | Spanplatte, melaminbeschichtet | 1 | m³
Harnstoff-Formaldehyd Bindemittel | 43.32 | Waldhackschnitzel | 0.002 | t (atro) | Reststoffe | 0.091 | m³
Melamin-Harnstoff-Formaldehyd Bindemittel | 8.69 | Hackschnitzel | 0.017 | t (atro) | Emissionen aus
Polymeres Diphenyl-Methandiisocyanat-Bindemittel | 0.003 | Späne | 0.04 | t (atro) | Verbrennung Brennstoffe | Rüter und Diederichs (2012)
Paraffine (Hydrophobierung) | 1.97 | IRH | 0.326 | t (atro) | Verbrennung Diesel in Kraftprozess
Harnstoff | 1.48 | Holzreste (eigenes Sägewerk) | 0.017 | t (atro) | Sonstiges
Brandhemmer | 0.52 | Altholz | 0.135 | t (atro) | Abfälle | 0.131 | kg
Beschichtung | 9.19 | Strom | 121.059 | kWh | Asche | Rüter und Diederichs (2012)
|  | Brennstoffe |  |  | Abwasser /teilw.als Emission in Luft | 310.425 | kg
DICHTE | 633.293 | Erdgas | 112.873 | MJ
|  | Heizöl leicht | 4.74 | MJ
|  | Heizöl schwer | 0.586 | MJ
|  | Altholz | 2109.011 | MJ
|  | IRH eigene Produktion | 1982.632 | MJ
Betriebsmittel
|  | Diesel | 0.729 | kg
|  | Schmierstoffe | 0.061 | kg
|  | Metalle | 0.011 | kg
|  | Trinkwasser | 317.425 | kg
|  | Schleifbänder | 0.058 | kg
Bindemittel
|  | Harnstoff Formaldehyd Bindemittel | 43.32 | kg
|  | Melamin Harnstoff Formaldehyd Bindemittel | 8.686 | kg
|  | PMDI | 0.003 | kg
Zusätze
|  | Hydrophobierung | 1.972 | kg
|  | Formaldehydfänger | 1.482 | kg
|  | Trennmittel | 0.011 | kg
|  | Brandhemmer | 0.517 | kg
|  | Melaminbeschichtung | 9.193 | kg