## LCI_Spanplatte_20120606
Spanplatte, roh (Durchschnitt DE) | [6 empty] | Thünen-Institut für Holzforschung
UUID: ec081e33-b203-45a2-b1c8-ab2a4f7a5241 | [6 empty] | Hamburg, 06.06.2012
Deklarierte Einheit |  | SACHBILANZ
Bestandteile | Menge [kg/m³] | Input |  |  | Output
Holzanteil | 537.65 | Fluss | Menge | Einheit | Fluss | Menge | Einheit
davon Kohlenstoff | 268.83 | Holzrohstoffe |  |  | Produkte
Wasser | 37.64 | Industrieholz | 0.087 | m³ | Spanplatte, roh | 1 | m³
Harnstoff-Formaldehyd Bindemittel | 47.58 | Waldhackschnitzel | 0.008 | m³ | Reststoffe | 0.08 | m³
Melamin-Harnstoff-Formaldehyd Bindemittel | 5.04 | Hackschnitzel | 0.095 | m³ | Emissionen aus
Phenol-Formaldehyd Bindemittel | 0.41 | Späne | 0.123 | m³ | Verbrennung Brennstoffe | Rüter und Diederichs (2012)
Polymeres Diphenyl-Methandiisocyanat-Bindemittel | 0.85 | Sägemehl | 0.023 | m³ | Abbinden der Klebstoffe
Paraffine (Hydrophobierung) | 2.48 | IRH | 0.149 | m³ | Verbrennung Diesel in Kraftprozess
Harnstoff | 1.39 | Holzreste (eigenes Sägewerk) | 0.008 | m³ | Sonstiges
Polyol | 0.01 | Altholz | 0.126 | m³ | Abfälle | 0.119 | kg
Brandhemmer | 0.26 | Strom | 102.419 | kWh | Asche | Rüter und Diederichs (2012)
|  | Brennstoffe |  |  | Abwasser /teilw.als Emission in Luft | 202.692 | kg
DICHTE | 633.31 | Erdgas | 69.048 | MJ
|  | Heizöl leicht | 17.218 | MJ
|  | Altholz | 1934.314 | MJ
|  | IRH eigene Produktion | 1196.252 | MJ
|  | Rinde eigene Produktion | 83.085 | MJ
Betriebsmittel
|  | Diesel | 0.604 | kg
|  | Schmierstoffe | 0.056 | kg
|  | Metalle | 0.014 | kg
|  | Trinkwasser | 202.692 | kg
|  | Schleifbänder | 0.049 | kg
Bindemittel
|  | Harnstoff Formaldehyd Bindemittel | 42.848 | kg
|  | Melamin Harnstoff Formaldehyd Bindemittel | 3.743 | kg
|  | Phenol Formaldehyd Bindemittel | 1.519 | kg
|  | PMDI | 4.022 | kg
Zusätze
|  | Hydrophobierung | 2.666 | kg
|  | Formaldehydfänger | 1.328 | kg
|  | Polyol | 0.056 | kg
|  | Trennmittel | 0.003 | kg
|  | Brandhemmer | 0.196 | kg